## Datos
dia | mes | semana | procedencia_clinker | molino | silo_almacenamiento | blaine | retenido_325 | expansion_autoclave | barras_14_dias | contenido_aire | falso_fraguado | consistencia_normal | fraguado_inicial | fraguado_final | analista_fisico | agua_cemento | flujo | R1_dia | R3_dias | R7_dias | R28_dias | densidad | oxido_silice | oxido_alumina | oxido_hierro | oxido_calcio | oxido_magnesio | trioxdo_azufre | oxido_sodio | oxido_potasio | oxido_titanio | perdida_ignea | alcalis_equivalente | residuo_insoluble | toneladas | clinker_bh | yeso_bh | caliza_bh | escoria_bh | puzolana_bh | ceniza_bh | mat_repro_bh | clinker_bs | yeso_bs | caliza_bs | escoria_bs | puzolana_bs | ceniza_bs | mat_repro_bs
2016-01-02 | 1 | 1 | Local | Molino 1 | Silo 6 | 4934 | 0.9097 | 0.0005 | 0.00018 | 0.0617 | 0.7353 | 0.2585 | 167 | 195 | J.Salazar | 0.534 | 106 | 1076.5 | 2697 | 4163.5 | 4587.333333 | 2.94 | 0.1675 | 0.0325 | 0.0218 | 0.6397 | 0.0133 | 0.0318 | 0 | 0.0035 | 0 | 0.127 | 0.2303 | 0.1047 | 472.58 | 0.562444454 | 0.033856702 | 0.253925261 | 0 | 0.145757332 | 0 | 0.019467603 | 0.562444454 | 0.033348851 | 0.24084811 | 0 | 0.143891638 | 0 | 0.019467603
2016-01-03 | 1 | 2 | Local | Molino 1 | Silo 8 | 4550 | 0.912 | 0.0005 | 0.00018 | 0.0617 | 0.7353 | 0.2846 | 129 | 180 | J.Salazar | 0.531 | 108 | 752.5 | 1838.5 | 2736 | 3940 | 2.94 | 0.1462 | 0.0543 | 0.032 | 0.5354 | 0.0169 | 0.031385 | 0 | 0.0036 | 0 | 0.1096 | 0.23688 | 0.1047 | 1730.873 | 0.560121973 | 0.038131047 | 0.25767344 | 0 | 0.141459252 | 0 | 0.019932138 | 0.560121973 | 0.037391305 | 0.2438965 | 0 | 0.138658359 | 0 | 0.019932138
2016-01-04 | 1 | 2 | Local | Molino 1 | Silo 8 | 4436 | 0.8996 | 0.0005 | 0.00018 | 0.0617 | 0.7353 | 0.2861 | 134 | 195 | H.Guerra | 0.53 | 107.5 | 816.5 | 1507.5 | 2594 | 3834 | 2.94 | 0.1471 | 0.0544 | 0.0323 | 0.5382 | 0.016 | 0.029 | 0 | 0.0036 | 0 | 0.1103 | 0.23688 | 0.1047 | 556.814 | 0.556738875 | 0.037714569 | 0.255022323 | 0 | 0.146576774 | 0 | 0.01975525 | 0.556738875 | 0.036922563 | 0.242908763 | 0 | 0.143674554 | 0 | 0.01975525
2016-01-05 | 1 | 2 | Local | Molino 1 | Silo 8 | 4753 | 0.911 | 0.0005 | 0.00018 | 0.0617 | 0.7353 | 0.2815 | 115.83 | 180 | J.Salazar | 0.5311 | 107 | 870 | 2138 | 3176.5 | 4608.333333 | 2.94 | 0.1522 | 0.0485 | 0.0293 | 0.5629 | 0.016 | 0.0336 | 0 | 0.0034 | 0 | 0.1213 | 0.22372 | 0.1047 | 1389.164 | 0.557745522 | 0.038152443 | 0.253389809 | 0 | 0.147074068 | 0 | 0.019580122 | 0.557745522 | 0.037313089 | 0.24066964 | 0 | 0.144691468 | 0 | 0.019580122
2016-01-06 | 1 | 2 | Local | Molino 1 | Silo 6 | 4784 | 0.929 | 0.0005 | 0.00018 | 0.0617 | 0.7353 | 0.2846 | 123.75 | 195 | J.Salazar | 0.5311 | 105 | 706.75 | 1852.5 | 3006.5 | 4253 | 2.94 | 0.1488 | 0.0521 | 0.0311 | 0.5438 | 0.0173 | 0.0347 | 0 | 0.0035 | 0 | 0.1172 | 0.2303 | 0.1047 | 329.059 | 0.562209209 | 0.036467624 | 0.270468214 | 0 | 0.129712301 | 0 | 0.021272781 | 0.562209209 | 0.036102948 | 0.252779593 | 0 | 0.127636904 | 0 | 0.021272781
2016-01-07 | 1 | 2 | Local | Molino 1 | Silo 8 | 4582 | 0.9117 | 0.0005 | 0.00018 | 0.0617 | 0.7353 | 0.2815 | 138.75 | 195 | H.Guerra | 0.5338 | 110 | 706.5 | 1994 | 2535 | 4305.666667 | 2.94 | 0.1531 | 0.0481 | 0.0294 | 0.5557 | 0.0163 | 0.0302 | 0 | 0.0035 | 0 | 0.118 | 0.2303 | 0.1047 | 1794.82 | 0.559499003 | 0.038443967 | 0.255735951 | 0 | 0.147306694 | 0 | 0.019389131 | 0.559499003 | 0.037495682 | 0.238755084 | 0 | 0.144861403 | 0 | 0.019389131
2016-01-08 | 1 | 2 | Local | Molino 1 | Silo 8 | 4799 | 0.9256 | 0.0005 | 0.00018 | 0.0617 | 0.7353 | 0.2815 | 113.08 | 195 | J.Salazar | 0.5297 | 107 | 751.3 | 1664.5 | 2991 | 4283.666667 | 2.94 | 0.1544 | 0.0459 | 0.0275 | 0.5676 | 0.0158 | 0.0389 | 0 | 0.0034 | 0 | 0.1241 | 0.22372 | 0.102 | 1662.081 | 0.561344483 | 0.036700979 | 0.259313475 | 0 | 0.142105589 | 0 | 0.019854628 | 0.561344483 | 0.035991427 | 0.242821138 | 0 | 0.139988216 | 0 | 0.019854628
2016-01-09 | 1 | 2 | Local | Molino 1 | Silo 8 | 4723 | 0.9165 | 0.0005 | 0.00018 | 0.0617 | 0.7353 | 0.2785 | 133.64 | 195 | H.Guerra | 0.5297 | 111 | 827 | 2040 | 2847.5 | 4453.666667 | 2.94 | 0.151 | 0.0492 | 0.0295 | 0.5602 | 0.016 | 0.033374 | 0 | 0.0035 | 0 | 0.1202 | 0.2303 | 0.1047 | 1779.885 | 0.559305798 | 0.037642881 | 0.255634493 | 0 | 0.147011183 | 0 | 0.019383275 | 0.559305798 | 0.036777095 | 0.239580647 | 0 | 0.144953027 | 0 | 0.019383275
2016-01-10 | 1 | 3 | Local | Molino 1 | Silo 8 | 4645 | 0.9257 | 0.0005 | 0.00018 | 0.0617 | 0.7353 | 0.2754 | 118.93 | 180 | H.Guerra | 0.5243 | 107 | 986.5 | 2136 | 2713 | 4568 | 2.94 | 0.1504 | 0.0503 | 0.0304 | 0.5577 | 0.0155 | 0.0379 | 0 | 0.0035 | 0 | 0.1165 | 0.2303 | 0.1047 | 1449.315 | 0.569579422 | 0.037948962 | 0.247013244 | 0 | 0.138486112 | 0 | 0.023804349 | 0.569579422 | 0.037189983 | 0.232809983 | 0 | 0.13661655 | 0 | 0.023804349
2016-01-11 | 1 | 3 | Local | Molino 1 | Silo 8 | 4753 | 0.9 | 0.0005 | 0.00018 | 0.0617 | 0.7353 | 0.2769 | 122 | 180 | J.Acevedo | 0.526 | 109.5 | 778.65 | 1478.5 | 2704.5 | 4051 | 2.94 | 0.1517 | 0.0485 | 0.0292 | 0.5636 | 0.0159 | 0.034952 | 0 | 0.0035 | 0 | 0.116 | 0.2303 | 0.1013 | 859.833 | 0.563481513 | 0.037216529 | 0.258189672 | 0 | 0.140292359 | 0 | 0.019189773 | 0.563481513 | 0.036360549 | 0.242569197 | 0 | 0.138398412 | 0 | 0.019189773
2016-01-12 | 1 | 3 | Local | Molino 1 | Silo 8 | 4676 | 0.9289 | 0.0005 | 0.00018 | 0.0617 | 0.7353 | 0.2754 | 114 | 165 | C.Pitti | 0.526 | 108 | 1006.5 | 2295 | 3315.5 | 5294.333333 | 2.94 | 0.1514 | 0.0498 | 0.0294 | 0.5627 | 0.0158 | 0.033202 | 0 | 0.0035 | 0 | 0.1227 | 0.2303 | 0.1061 | 1792.487 | 0.564578711 | 0.038494003 | 0.26108976 | 0 | 0.136152173 | 0 | 0.019525944 | 0.564578711 | 0.037813942 | 0.243631558 | 0 | 0.134450271 | 0 | 0.019525944
2016-01-13 | 1 | 3 | Local | Molino 1 | Silo 8 | 4629 | 0.9025 | 0.0005 | 0.00018 | 0.0617 | 0.7353 | 0.2785 | 127 | 195 | H.Guerra | 0.526 | 109 | 783.55 | 2174 | 3674.5 | 4580.666667 | 2.94 | 0.152 | 0.048 | 0.0291 | 0.5685 | 0.0152 | 0.034574 | 0 | 0.0035 | 0 | 0.1211 | 0.2303 | 0.1013 | 1506.183 | 0.565668315 | 0.037844007 | 0.259596609 | 0 | 0.138993734 | 0 | 0.018590039 | 0.565668315 | 0.037097219 | 0.241874814 | 0 | 0.136769835 | 0 | 0.018590039
2016-01-14 | 1 | 3 | Local | Molino 1 | Silo 8 | 4753 | 0.9206 | 0.0005 | 0.00018 | 0.0617 | 0.7353 | 0.2738 | 128 | 180 | H.Guerra | 0.523 | 108.5 | 883.5 | 2160 | 2490 | 3555.333333 | 2.94 | 0.1503 | 0.0509 | 0.0303 | 0.5575 | 0.0162 | 0.033654 | 0 | 0.0036 | 0 | 0.1185 | 0.23688 | 0.1017 | 1112.863 | 0.558918753 | 0.037740495 | 0.281256543 | 0 | 0.123829258 | 0 | 0.020667414 | 0.558918753 | 0.036834723 | 0.261371705 | 0 | 0.122207095 | 0 | 0.020667414
2016-01-15 | 1 | 3 | Local | Molino 1 | Silo 8 | 4660 | 0.8975 | 0.0005 | 0.00018 | 0.0617 | 0.7353 | 0.28 | 127 | 165 | N.Urieta | 0.526 | 109 | 791 | 2078 | 2998 | 4248.666667 | 2.94 | 0.1509 | 0.0509 | 0.0287 | 0.5625 | 0.0173 | 0.0340599 | 0 | 0.0035 | 0 | 0.1127 | 0.2303 | 0.1157 | 1085.119 | 0.565375779 | 0.038705432 | 0.219330783 | 0.009565771 | 0.16654026 | 0 | 0.019813495 | 0.565375779 | 0.037931324 | 0.203626699 | 0.009410806 | 0.163842307 | 0 | 0.019813495
2016-01-15 | 1 | 3 | Local | Molino 1 | Silo 8 | 4629 | 0.9337 | 0.0005 | 0.00018 | 0.0617 | 0.7353 | 0.2785 | 112 | 150 | N.Urieta | 0.524 | 105.5 | 972 | 1879 | 2876.5 | 4381.333333 | 2.94 | 0.1501 | 0.0515 | 0.0299 | 0.5599 | 0.0169 | 0.031865 | 0 | 0.0036 | 0 | 0.1152 | 0.23688 | 0.1308 | 1085.119 | 0.565375779 | 0.038705432 | 0.219330783 | 0.009565771 | 0.16654026 | 0 | 0.019813495 | 0.565375779 | 0.037931324 | 0.203626699 | 0.009410806 | 0.163842307 | 0 | 0.019813495
2016-01-16 | 1 | 3 | Local | Molino 1 | Silo 8 | 4004 | 0.9213 | 0.0005 | 0.00018 | 0.0617 | 0.7353 | 0.2815 | 133 | 180 | H.Guerra | 0.524 | 106 | 830 | 1951.5 | 3004 | 4410.666667 | 2.94 | 0.1502 | 0.0503 | 0.0283 | 0.5696 | 0.0171 | 0.0398 | 0 | 0.0036 | 0 | 0.1166 | 0.23688 | 0.1033 | 1719.129 | 0.565111751 | 0.037809844 | 0.259433702 | 0.027339426 | 0.109279176 | 0 | 0.019486612 | 0.565111751 | 0.036927615 | 0.243521768 | 0.027005885 | 0.10794597 | 0 | 0.019486612
2016-01-17 | 1 | 4 | Local | Molino 1 | Silo 8 | 4336 | 0.916 | 0.0005 | 0.00018 | 0.0617 | 0.7353 | 0.2769 | 133 | 195 | H.Guerra | 0.526 | 109 | 1005.5 | 2478.5 | 3361.5 | 4880 | 2.94 | 0.1591 | 0.0423 | 0.025 | 0.6011 | 0.0151 | 0.032139 | 0 | 0.0034 | 0 | 0.122 | 0.22372 | 0.1013 | 836.15 | 0.577886743 | 0.039466603 | 0.260718771 | 0.02005621 | 0.080404234 | 0 | 0.039227411 | 0.577886743 | 0.038519404 | 0.245101716 | 0.019817541 | 0.079447423 | 0 | 0.039227411
2016-01-18 | 1 | 4 | Local | Molino 1 | Silo 8 | 4485 | 0.8895 | 0.0005 | 0.00018 | 0.0617 | 0.7353 | 0.2754 | 125 | 180 | H.Guerra | 0.524 | 105 | 982.5 | 1856 | 3346.5 | 4455.333333 | 2.94 | 0.1565 | 0.0459 | 0.0269 | 0.5868 | 0.0152 | 0.0313 | 0 | 0.0034 | 0 | 0.1237 | 0.22372 | 0.084 | 719.491 | 0.574850832 | 0.036136658 | 0.273804676 | 0.01113287 | 0.1063891 | 0 | 0.020014149 | 0.574850832 | 0.035197105 | 0.258526375 | 0.01098703 | 0.104995403 | 0 | 0.020014149
2016-01-19 | 1 | 4 | Local | Molino 1 | Silo 8 | 4753 | 0.927 | 0.0005 | 0.00018 | 0.0617 | 0.7353 | 0.2769 | 110.45 | 195 | H.Guerra | 0.527 | 110 | 818 | 2159 | 3324.5 | 4418 | 2.94 | 0.1518 | 0.0493 | 0.0291 | 0.5676 | 0.017 | 0.032 | 0 | 0.0034 | 0 | 0.1211 | 0.22372 | 0.1083 | 1668.714 | 0.568281922 | 0.035356568 | 0.246297448 | 0 | 0.145525836 | 0 | 0.019595928 | 0.568281922 | 0.034578723 | 0.233719859 | 0 | 0.143823184 | 0 | 0.019595928
2016-01-20 | 1 | 4 | Local | Molino 1 | Silo 8 | 4597 | 0.9099 | 0.0005 | 0.00018 | 0.0617 | 0.7353 | 0.2785 | 111.75 | 180 | H.Guerra | 0.523 | 106 | 820.35 | 2089.5 | 3281.5 | 4357.333333 | 2.94 | 0.153 | 0.0487 | 0.027 | 0.5733 | 0.0169 | 0.0327 | 0 | 0.0035 | 0 | 0.1162 | 0.2303 | 0.0867 | 1756.322 | 0.569030053 | 0.038717274 | 0.250523537 | 0 | 0.139995399 | 0 | 0.01970026 | 0.569030053 | 0.037846135 | 0.235066235 | 0 | 0.138357453 | 0 | 0.01970026
2016-01-21 | 1 | 4 | Local | Molino 1 | Silo 8 | 4597 | 0.9143 | 0.0005 | 0.00018 | 0.0617 | 0.7353 | 0.2769 | 118.64 | 180 | H.Guerra | 0.526 | 107.5 | 929 | 2164.5 | 3217.5 | 4583.333333 | 2.94 | 0.1622 | 0.0397 | 0.0243 | 0.6078 | 0.0153 | 0.0339 | 0 | 0.0034 | 0 | 0.1309 | 0.22372 | 0.0546 | 805.244 | 0.584915876 | 0.040981367 | 0.28811143 | 0.006789246 | 0.080062689 | 0 | 0.019869754 | 0.584915876 | 0.040079777 | 0.269355376 | 0.006789246 | 0.078989849 | 0 | 0.019869754
2016-01-22 | 1 | 4 | Local | Molino 1 | Silo 8 | 4518 | 0.936 | 0.0005 | 0.00018 | 0.0617 | 0.7353 | 0.28 | 114 | 195 | H.Guerra | 0.526 | 105 | 865.5 | 2037.5 | 2994.5 | 3936 | 2.94 | 0.1477 | 0.0532 | 0.031 | 0.5463 | 0.016 | 0.0317 | 0 | 0.0036 | 0 | 0.1147 | 0.23688 | 0.142 | 1627.558 | 0.570532049 | 0.04055155 | 0.253754398 | 0.0028638 | 0.144227118 | 0 | 0.008249168 | 0.570532049 | 0.039632382 | 0.236583683 | 0.002823134 | 0.142179093 | 0 | 0.008249168
2016-01-23 | 1 | 4 | Local | Molino 1 | Silo 8 | 4582 | 0.9253 | 0.0005 | 0.00018 | 0.0617 | 0.7353 | 0.2831 | 110.63 | 180 | J.Salazar | 0.5311 | 105 | 762 | 1909 | 2924 | 4214.666667 | 2.94 | 0.1477 | 0.0542 | 0.0304 | 0.5483 | 0.0166 | 0.0333 | 0 | 0.0036 | 0 | 0.1137 | 0.23688 | 0.1465 | 1583.998 | 0.579546186 | 0.041035405 | 0.251262944 | 0 | 0.147114453 | 0 | 0 | 0.579546186 | 0.040077913 | 0.23517374 | 0 | 0.145201966 | 0 | 0
2016-01-24 | 1 | 5 | Local | Molino 1 | Silo 8 | 4645 | 0.9329 | 0.0005 | 0.00018 | 0.0617 | 0.7353 | 0.2815 | 111.56 | 180 | J.Salazar | 0.5311 | 106 | 961.75 | 2163 | 3393.5 | 5084 | 2.94 | 0.1483 | 0.0538 | 0.0295 | 0.5532 | 0.0173 | 0.0337 | 0 | 0.0036 | 0 | 0.1163 | 0.23688 | 0.1236 | 1698.457 | 0.569340289 | 0.040625109 | 0.252582197 | 0.030441159 | 0.130109859 | 0 | 0 | 0.569340289 | 0.039650106 | 0.240171991 | 0.030151968 | 0.128873815 | 0 | 0
2016-01-25 | 1 | 5 | Local | Molino 1 | Silo 8 | 4597 | 0.9333 | 0.0005 | 0.00018 | 0.0617 | 0.7353 | 0.2831 | 111 | 195 | J.Acevedo | 0.5311 | 111.5 | 936 | 2219.5 | 3536.5 | 5198.333333 | 2.94 | 0.1509 | 0.0512 | 0.0276 | 0.5605 | 0.0179 | 0.0336 | 0 | 0.0034 | 0 | 0.1186 | 0.22372 | 0.0992 | 780.822 | 0.582719237 | 0.040982452 | 0.259982429 | 0 | 0.13624488 | 0 | 0 | 0.582719237 | 0.039671013 | 0.243135567 | 0 | 0.134473697 | 0 | 0
2016-01-26 | 1 | 5 | Local | Molino 1 | Silo 8 | 4566 | 0.9157 | 0.0005 | 0.00018 | 0.0617 | 0.7353 | 0.2815 | 108 | 180 | J.Salazar | 0.5284 | 107 | 721.5 | 1912 | 2498 | 3835 | 2.94 | 0.1478 | 0.0536 | 0.0314 | 0.545 | 0.0162 | 0.0323 | 0 | 0.0035 | 0 | 0.1096 | 0.2303 | 0.1452 | 1729.468 | 0.572430366 | 0.040474874 | 0.251522433 | 0 | 0.151917815 | 0 | 0 | 0.572430366 | 0.03961141 | 0.23777254 | 0 | 0.150185952 | 0 | 0
2016-01-27 | 1 | 5 | Local | Molino 1 | Silo 8 | 4692 | 0.9217 | 0.0005 | 0.00018 | 0.0617 | 0.7353 | 0.2831 | 128 | 192 | J.Salazar | 0.5297 | 111 | 798 | 2107 | 3381.5 | 4723.333333 | 2.94 | 0.1535 | 0.0492 | 0.0271 | 0.5601 | 0.0166 | 0.0334 | 0 | 0.0033 | 0 | 0.1177 | 0.21714 | 0.0943 | 1392.685 | 0.586636605 | 0.040928135 | 0.243414699 | 0.017815945 | 0.127007902 | 0 | 0 | 0.586636605 | 0.040082287 | 0.229523833 | 0.017815945 | 0.125941036 | 0 | 0
2016-01-28 | 1 | 5 | Local | Molino 1 | Silo 8 | 4534 | 0.9244 | 0.0005 | 0.00018 | 0.0617 | 0.7353 | 0.2831 | 128 | 210 | J.Salazar | 0.5283 | 111 | 669.9 | 1480 | 2507 | 3740.333333 | 2.94 | 0.1514 | 0.0501 | 0.0273 | 0.5587 | 0.0172 | 0.0335 | 0 | 0.0033 | 0 | 0.1147 | 0.21714 | 0.1189 | 1121.364 | 0.580542982 | 0.04102147 | 0.258613617 | 0.027334568 | 0.109429231 | 0 | 0 | 0.580542982 | 0.03962674 | 0.244751927 | 0.027334568 | 0.107744021 | 0 | 0
2016-01-29 | 1 | 5 | Local | Molino 1 | Silo 8 | 4613 | 0.9302 | 0.0005 | 0.00018 | 0.0617 | 0.7353 | 0.2831 | 126 | 195 | J.Acevedo | 0.5243 | 107 | 942.5 | 2422 | 3098.5 | 5050 | 2.94 | 0.1516 | 0.0507 | 0.0281 | 0.5645 | 0.0183 | 0.0338 | 0 | 0.0035 | 0 | 0.1113 | 0.2303 | 0.1012 | 1425.638 | 0.576583957 | 0.04138498 | 0.256025723 | 0.027892775 | 0.11533082 | 0 | 0 | 0.576583957 | 0.040088251 | 0.241338381 | 0.027892775 | 0.114096781 | 0 | 0
2016-01-30 | 1 | 5 | Local | Molino 1 | Silo 8 | 4629 | 0.9286 | 0.0005 | 0.00018 | 0.0617 | 0.7353 | 0.2831 | 131 | 180 | J.Salazar | 0.527 | 105 | 850.25 | 2091.5 | 3042.5 | 4450 | 2.94 | 0.1493 | 0.052 | 0.0313 | 0.5486 | 0.0162 | 0.0346 | 0 | 0.0036 | 0 | 0.1151 | 0.23688 | 0.1262 | 1680.359 | 0.649956349 | 0.041062654 | 0.255302587 | 0 | 0.069708913 | 0 | 0 | 0.649956349 | 0.039803399 | 0.241312005 | 0 | 0.068928174 | 0 | 0
2016-01-31 | 1 | 6 | Local | Molino 1 | Silo 6 | 4501 | 0.9163 | 0.0005 | 0.00018 | 0.0617 | 0.7353 | 0.2831 | 116 | 180 | J.Salazar | 0.5284 | 108 | 825.5 | 2285.5 | 2994 | 4892 | 2.94 | 0.1526 | 0.0483 | 0.0288 | 0.5691 | 0.0159 | 0.0347 | 0 | 0.0035 | 0 | 0.1135 | 0.2303 | 0.1344 | 1709.264 | 0.649963961 | 0.043878535 | 0.256250644 | 0 | 0.066385298 | 0 | 0 | 0.649963961 | 0.042649936 | 0.241823732 | 0 | 0.06556212 | 0 | 0
2016-02-01 | 2 | 6 | Local | Molino 1 | Silo 6 | 4963 | 0.9182 | -0.00032 | 8e-05 | 0.0364 | 0.7586 | 0.2831 | 127 | 195 | J.Salazar | 0.528 | 113 | 871 | 2245.5 | 0 | 4699 | 2.91 | 0.1554 | 0.0465 | 0.0269 | 0.5742 | 0.016 | 0.031796 | 0 | 0.0034 | 0 | 0.0963 | 0.22372 | 0.1177 | 1676.197 | 0.610023762 | 0.040568024 | 0.264288744 | 0.026880492 | 0.077736686 | 0 | 0 | 0.610023762 | 0.039621437 | 0.250968591 | 0.026528358 | 0.076718335 | 0 | 0
2016-02-02 | 2 | 6 | Local | Molino 1 | Silo 8 | 4629 | 0.903 | -0.00032 | 8e-05 | 0.0364 | 0.7586 | 0.2831 | 126.96 | 190 | J.Acevedo | 0.524 | 106.5 | 853.5 | 2077.5 | 2924.5 | 4216 | 2.91 | 0.1489 | 0.052 | 0.0314 | 0.5416 | 0.0157 | 0.037145 | 0 | 0.0036 | 0 | 0.1123 | 0.23688 | 0.1353 | 1627.452 | 0.61000263 | 0.038710819 | 0.100531383 | 0.016278207 | 0.243645896 | 0 | 0 | 0.61000263 | 0.037704338 | 0.095414335 | 0.016278207 | 0.240600322 | 0 | 0
2016-02-05 | 2 | 6 | Local | Molino 1 | Silo 8 | 4738 | 0.9304 | -0.00032 | 8e-05 | 0.0364 | 0.7586 | 0.2785 | 131 | 210 | J.Salazar | 0.527 | 111 | 839 | 0 | 3088 | 4451 | 2.91 | 0.1479 | 0.0535 | 0.0313 | 0.5564 | 0.0162 | 0.0318 | 0 | 0.0036 | 0 | 0.0968 | 0.23688 | 0.1234 | 1662.951 | 0.608009496 | 0.03788446 | 0.257373789 | 0 | 0.116936097 | 0 | 0 | 0.608009496 | 0.03678581 | 0.241004816 | 0 | 0.114199793 | 0 | 0
2016-02-08 | 2 | 7 | Local | Molino 1 | Silo 8 | 4381 | 0.9348 | -0.00032 | 8e-05 | 0.0364 | 0.7586 | 0.2815 | 128 | 195 | H.Guerra | 0.527 | 105 | 1001.75 | 2035.5 | 2844.5 | 4348.333333 | 2.91 | 0.1498 | 0.0517 | 0.0313 | 0.5509 | 0.0155 | 0.033751 | 0 | 0.0037 | 0 | 0.1093 | 0.24346 | 0.1295 | 1160.906 | 0.60886928 | 0.037901432 | 0.254111875 | 0 | 0.115238443 | 0 | 0 | 0.60886928 | 0.036991798 | 0.240779472 | 0 | 0.113360056 | 0 | 0
2016-02-11 | 2 | 7 | Local | Molino 1 | Silo 8 | 4707 | 0.9597 | -0.00032 | 8e-05 | 0.0364 | 0.7586 | 0.2831 | 107 | 165 | J.Salazar | 0.527 | 106 | 913.5 | 1888 | 2985.5 | 3997.666667 | 2.91 | 0.1514 | 0.05 | 0.0311 | 0.5419 | 0.0151 | 0.0344 | 0 | 0.0037 | 0 | 0.1171 | 0.24346 | 0.1224 | 612.537 | 0.610003967 | 0.037548752 | 0.244883166 | 0 | 0.123706813 | 0 | 0 | 0.610003967 | 0.036760228 | 0.231855382 | 0 | 0.121381125 | 0 | 0
2016-02-12 | 2 | 7 | Local | Molino 1 | Silo 8 | 4420 | 0.919 | -0.00032 | 8e-05 | 0.0364 | 0.7586 | 0.2769 | 138 | 195 | J.Salazar | 0.528 | 112 | 894.5 | 1955 | 3067 | 4372 | 2.91 | 0.1339 | 0.0715 | 0.0397 | 0.4824 | 0.0159 | 0.0308 | 0 | 0.0038 | 0 | 0.0855 | 0.25004 | 0.182 | 1720.135 | 0.620881501 | 0.037206382 | 0.213936697 | 0 | 0.131100175 | 0.013516381 | 0 | 0.620881501 | 0.036536667 | 0.200587047 | 0 | 0.128478172 | 0.013516381 | 0
2016-02-12 | 2 | 7 | Local | Molino 1 | Silo 8 | 4580 | 0.9369 | -0.00032 | 8e-05 | 0.0364 | 0.7586 | 0.2786 | 124 | 195 | J.Acevedo | 0.53 | 111.5 | 808 | 1667 | 2812.5 | 4250.666667 | 2.91 | 0.15 | 0.0508 | 0.0309 | 0.5576 | 0.0161 | 0.032688 | 0 | 0.0036 | 0 | 0.1144 | 0.23688 | 0.1137 | 1720.135 | 0.620881501 | 0.037206382 | 0.213936697 | 0 | 0.131100175 | 0.013516381 | 0 | 0.620881501 | 0.036536667 | 0.200587047 | 0 | 0.128478172 | 0.013516381 | 0
2016-02-13 | 2 | 7 | Local | Molino 1 | Silo 6 | 4547 | 0.9129 | -0.00032 | 8e-05 | 0.0364 | 0.7586 | 0.2769 | 128 | 210 | H.Guerra | 0.527 | 107.5 | 709.5 | 1934 | 2553 | 3928.666667 | 2.91 | 0.1519 | 0.0495 | 0.0302 | 0.5606 | 0.0155 | 0.033751 | 0 | 0.0036 | 0 | 0.1206 | 0.23688 | 0.1231 | 1679.268 | 0.609997928 | 0.038707342 | 0.26142343 | 0 | 0.10953344 | 0 | 0 | 0.609997928 | 0.037700951 | 0.245319746 | 0 | 0.10698131 | 0 | 0
2016-02-15 | 2 | 8 | Local | Molino 1 | Silo 1 | 4295 | 0.9278 | -0.00032 | 8e-05 | 0.0364 | 0.7586 | 0.2769 | 130.83 | 210 | H.Guerra | 0.527 | 107 | 881 | 2203 | 3044.5 | 4200.333333 | 2.91 | 0.1506 | 0.0507 | 0.0303 | 0.5582 | 0.016 | 0.0317 | 0 | 0.0037 | 0 | 0.1096 | 0.24346 | 0.1118 | 1291.953 | 0.609998971 | 0.037153054 | 0.249235073 | 0.013158373 | 0.105972121 | 0 | 0 | 0.609998971 | 0.036521452 | 0.235726532 | 0.013158373 | 0.104594484 | 0 | 0
2016-02-16 | 2 | 8 | Local | Molino 1 | Silo 6 | 4363 | 0.9293 | -0.00032 | 8e-05 | 0.0364 | 0.7586 | 0.28 | 127.5 | 195 | H.Guerra | 0.527 | 107.5 | 939.25 | 1993.5 | 3417.5 | 5006.666667 | 2.91 | 0.1474 | 0.0541 | 0.0298 | 0.5559 | 0.017 | 0.0321 | 0 | 0.0036 | 0 | 0.0982 | 0.23688 | 0.1107 | 1717.641 | 0.606645975 | 0.033767242 | 0.2171583 | 0.027828865 | 0.113348482 | 0.012226071 | 0 | 0.606645975 | 0.033328268 | 0.20825481 | 0.027828865 | 0.111716264 | 0.012226071 | 0
2016-02-17 | 2 | 8 | Local | Molino 1 | Silo 6 | 4136 | 0.9167 | -0.00032 | 8e-05 | 0.0364 | 0.7586 | 0.2769 | 121.58 | 210 | H.Guerra | 0.527 | 110 | 948.65 | 2498 | 3042 | 4741.333333 | 2.91 | 0.1509 | 0.0514 | 0.029 | 0.5717 | 0.0163 | 0.0326 | 0 | 0.0035 | 0 | 0.1038 | 0.2303 | 0.1009 | 434.97 | 0.648320574 | 0.032186128 | 0.21150884 | 0 | 0.091921282 | 0.02758811 | 0 | 0.648320574 | 0.031735522 | 0.204994367 | 0 | 0.087361986 | 0.02758811 | 0
2016-02-18 | 2 | 8 | Local | Molino 1 | Silo 6 | 4277 | 0.9202 | -0.00032 | 8e-05 | 0.0364 | 0.7586 | 0.2738 | 127.5 | 210 | H.Guerra | 0.524 | 108 | 848.5 | 2186.5 | 2912.5 | 4655.333333 | 2.91 | 0.1456 | 0.0552 | 0.0321 | 0.539 | 0.016 | 0.0353 | 0 | 0.0036 | 0 | 0.1 | 0.23688 | 0.138 | 1408.731 | 0.625385542 | 0.034073219 | 0.209408326 | 0.007024052 | 0.132332574 | 0.006537799 | 0 | 0.625385542 | 0.033437186 | 0.196843826 | 0.007024052 | 0.13077105 | 0.006537799 | 0
2016-02-19 | 2 | 8 | Local | Molino 1 | Silo 6 | 4207 | 0.924 | -0.00032 | 8e-05 | 0.0364 | 0.7586 | 0.2769 | 138.75 | 195 | H.Guerra | 0.524 | 108 | 950.75 | 2325.5 | 3280 | 4581.333333 | 2.91 | 0.146 | 0.0538 | 0.0318 | 0.5454 | 0.0165 | 0.0339 | 0 | 0.0038 | 0 | 0.0973 | 0.25004 | 0.1403 | 741.42 | 0.593455801 | 0.032370316 | 0.215802109 | 0.02859378 | 0.114425022 | 0.028013811 | 0 | 0.593455801 | 0.031787651 | 0.205119905 | 0.02859378 | 0.113029037 | 0.028013811 | 0
2016-02-20 | 2 | 8 | Local | Molino 1 | Silo 8 | 4172 | 0.923 | -0.00032 | 8e-05 | 0.0364 | 0.7586 | 0.2769 | 122.86 | 165 | J.Acevedo | 0.524 | 111 | 1022.9 | 2138.5 | 3118.5 | 4784.666667 | 2.91 | 0.146 | 0.054 | 0.0317 | 0.5493 | 0.0158 | 0.032 | 0 | 0.0037 | 0 | 0.098 | 0.24346 | 0.1298 | 1742.676 | 0.60539079 | 0.033282148 | 0.220924601 | 0.029999839 | 0.11405046 | 0.010552736 | 0 | 0.60539079 | 0.03254994 | 0.209200869 | 0.029999839 | 0.112305488 | 0.010552736 | 0
2016-02-21 | 2 | 9 | Local | Molino 1 | Silo 8 | 4045 | 0.9295 | -0.00032 | 8e-05 | 0.0364 | 0.7586 | 0.2769 | 111 | 165 | J.Acevedo | 0.523 | 109.5 | 1090 | 2360.5 | 3929.5 | 5465.333333 | 2.91 | 0.1441 | 0.0542 | 0.0324 | 0.5463 | 0.016 | 0.030973 | 0 | 0.0036 | 0 | 0.0959 | 0.23688 | 0.1277 | 1741.163 | 0.620275069 | 0.033311069 | 0.215373288 | 0.030054624 | 0.107389142 | 0.00751222 | 0 | 0.620275069 | 0.032811402 | 0.203857996 | 0.030054624 | 0.105488354 | 0.00751222 | 0
2016-02-24 | 2 | 9 | Local | Molino 1 | Silo 6 | 4190 | 0.9152 | -0.00032 | 8e-05 | 0.0364 | 0.7586 | 0.2815 | 131 | 210 | J.Acevedo | 0.524 | 107 | 997.25 | 2386 | 3348.5 | 4639.333333 | 2.91 | 0.2233 | 0.0532 | 0.0369 | 0.5891 | 0.0191 | 0.0307 | 0.0043 | 0.0034 | 0 | 0.1023 | 0.65372 | 0.1302 | 1052.692 | 0.613664776 | 0.033248092 | 0.224187132 | 0.026598473 | 0.115262584 | 0 | 0 | 0.613664776 | 0.032450137 | 0.213291637 | 0.026598473 | 0.113994696 | 0 | 0
2016-02-25 | 2 | 9 | Local | Molino 1 | Silo 6 | 4802 | 0.9278 | -0.00032 | 8e-05 | 0.0364 | 0.7586 | 0.2769 | 113 | 180 | J.Salazar | 0.527 | 108 | 975.5 | 2256.5 | 3226 | 4966 | 2.91 | 0.2198 | 0.0529 | 0.0354 | 0.5973 | 0.0197 | 0.0318 | 0.0041 | 0.0031 | 0 | 0.1033 | 0.61398 | 0.1097 | 1747.116 | 0.613010241 | 0.033769939 | 0.222652646 | 0.029998008 | 0.113128722 | 0 | 0 | 0.613010241 | 0.03309454 | 0.21252195 | 0.029998008 | 0.111375227 | 0 | 0
2016-02-26 | 2 | 9 | Local | Molino 1 | Silo 6 | 4100 | 0.9227 | -0.00032 | 8e-05 | 0.0364 | 0.7586 | 0.2769 | 125 | 210 | J.Acevedo | 0.527 | 111 | 963.5 | 2313.5 | 3362.5 | 4788.333333 | 2.91 | 0.2194 | 0.0522 | 0.0339 | 0.6052 | 0.0195 | 0.0306 | 0.0039 | 0.0029 | 0 | 0.1023 | 0.58082 | 0.1082 | 1153.656 | 0.612834328 | 0.033805571 | 0.225370474 | 0 | 0.147606392 | 0 | 0 | 0.612834328 | 0.033264682 | 0.2091438 | 0 | 0.144757589 | 0 | 0
2016-02-27 | 2 | 9 | Local | Molino 1 | Silo 6 | 4465 | 0.9333 | -0.00032 | 8e-05 | 0.0364 | 0.7586 | 0.2815 | 128 | 180 | J.Salazar | 0.527 | 109 | 1102.5 | 2472 | 4006 | 4853.666667 | 2.91 | 0.2183 | 0.0525 | 0.0346 | 0.6024 | 0.0197 | 0.0303 | 0.004 | 0.0029 | 0 | 0.0988 | 0.59082 | 0.1147 | 1730.301 | 0.616077781 | 0.034098114 | 0.226550178 | 0.029994781 | 0.10802398 | 0 | 0 | 0.616077781 | 0.033586642 | 0.214520364 | 0.029994781 | 0.10582029 | 0 | 0
2016-02-28 | 2 | 10 | Local | Molino 1 | Silo 6 | 4312 | 0.9082 | -0.00032 | 8e-05 | 0.0364 | 0.7586 | 0.28 | 135 | 195 | J.Salazar | 0.527 | 107 | 1039.5 | 2479 | 3535 | 5116.666667 | 2.91 | 0.2217 | 0.0534 | 0.0354 | 0.5961 | 0.0204 | 0.0298 | 0.0041 | 0.0032 | 0 | 0.0947 | 0.62056 | 0.1194 | 1234.921 | 0.612184909 | 0.034010273 | 0.225115615 | 0 | 0.147006975 | 0 | 0 | 0.612184909 | 0.033194026 | 0.209672684 | 0 | 0.144948877 | 0 | 0
2016-02-29 | 2 | 10 | Local | Molino 1 | Silo 8 | 4154 | 0.9172 | -0.00032 | 8e-05 | 0.0364 | 0.7586 | 0.2815 | 140 | 210 | J.Salazar | 0.532 | 106 | 998.5 | 2282 | 2920 | 4641 | 2.91 | 0.2165 | 0.0526 | 0.0351 | 0.5839 | 0.0195 | 0.0309 | 0.004 | 0.0031 | 0 | 0.1001 | 0.60398 | 0.1273 | 477.417 | 0.611624638 | 0.033513679 | 0.224122727 | 0.020736589 | 0.122582564 | 0 | 0 | 0.611624638 | 0.033111515 | 0.212826942 | 0.020736589 | 0.12169997 | 0 | 0
2016-03-01 | 3 | 10 | Local | Molino 1 | Silo 8 | 4136 | 0.9299 | 0.0002 | -0.00053 | 0.0425 | 0.6667 | 0.2846 | 115.91 | 195 | J.Salazar | 0.527 | 108 | 988.9 | 2006.5 | 3253 | 4381.666667 | 2.87 | 0.1828 | 0.0484 | 0.0299 | 0.5493 | 0.0169 | 0.0337 | 0.0076 | 0.0032 | 0 | 0.1117 | 0.97056 |  | 1359.43 | 0.609998308 | 0.033102109 | 0.252311631 | 0.050031263 | 0.068312454 | 0 | 0 | 0.609998308 | 0.032550407 | 0.239107322 | 0.049480919 | 0.067561017 | 0 | 0
2016-03-02 | 3 | 10 | Local | Molino 1 | Silo 8 | 4448 | 0.9188 | 0.0002 | -0.00053 | 0.0425 | 0.6667 | 0.2831 | 132.5 | 210 | J.Salazar | 0.5311 | 106 | 903 | 2000.5 | 2997 | 4365 | 2.87 | 0.2156 | 0.0521 | 0.0343 | 0.5997 | 0.0196 | 0.0311 | 0.004 | 0.003 | 0 | 0.1162 | 0.5974 | 0.1427 | 1547.417 | 0.610003638 | 0.034250625 | 0.256556571 | 0.057076405 | 0.059199944 | 0 | 0 | 0.610003638 | 0.033531362 | 0.240188262 | 0.05626592 | 0.058359305 | 0 | 0
2016-03-03 | 3 | 10 | Local | Molino 1 | Silo 8 | 4363 | 0.9263 | 0.0002 | -0.00053 | 0.0425 | 0.6667 | 0.2862 | 130 | 195 | J.Salazar | 0.5324 | 108 | 964.5 | 2047 | 2997.5 | 4121.666667 | 2.87 | 0.2193 | 0.053 | 0.0351 | 0.596 | 0.0196 | 0.0303 | 0.0041 | 0.0031 | 0 | 0.111 | 0.61398 | 0.1336 | 1262.779 | 0.610003809 | 0.033259977 | 0.258160771 | 0.054199508 | 0.057318818 | 0 | 0 | 0.610003809 | 0.032295437 | 0.246182111 | 0.053288956 | 0.056355862 | 0 | 0
2016-03-05 | 3 | 10 | Local | Molino 1 | Silo 8 | 4514 | 0.9183 | 0.0002 | -0.00053 | 0.0425 | 0.6667 | 0.2846 | 141.6 | 210 | N.Urieta | 0.522 | 105.5 | 924.5 | 2206 | 2772 | 4510 | 2.87 | 0.2168 | 0.0525 | 0.0329 | 0.6 | 0.0203 | 0.0316 | 0.0039 | 0.003 | 0 | 0.1144 | 0.5874 | 0.1088 | 1735.31 | 0.610000519 | 0.035728487 | 0.250099406 | 0.056727616 | 0.064034092 | 0 | 0 | 0.610000519 | 0.035061555 | 0.23417641 | 0.055842666 | 0.06303516 | 0 | 0
2016-03-06 | 3 | 11 | Local | Molino 1 | Silo 8 | 4414 | 0.8659 | 0.0002 | -0.00053 | 0.0425 | 0.6667 | 0.2769 | 143.25 | 195 | N.Urieta | 0.527 | 111.5 | 996 | 2056 | 3258.5 | 4631.333333 | 2.87 | 0.2152 | 0.052 | 0.0327 | 0.4044 | 0.0199 | 0.0306 | 0.0038 | 0.0029 | 0 | 0.1133 | 0.57082 | 0.1209 | 1378.824 | 0.609998085 | 0.033361763 | 0.256740527 | 0.056608385 | 0.056773018 | 0 | 0 | 0.609998085 | 0.032650046 | 0.244844882 | 0.056608385 | 0.055898714 | 0 | 0
2016-03-07 | 3 | 11 | Local | Molino 1 | Silo 8 | 4397 | 0.9247 | 0.0002 | -0.00053 | 0.0425 | 0.6667 | 0.2785 | 132 | 180 | N.Urieta | 0.526 | 106 | 1022 | 2274 | 3331.5 | 4720 | 2.87 | 0.2125 | 0.0514 | 0.0322 | 0.61 | 0.0197 | 0.0304 | 0.0037 | 0.0028 | 0 | 0.115 | 0.55424 | 0.0956 | 774.36 | 0.610000517 | 0.034867503 | 0.259569193 | 0.053143241 | 0.054712279 | 0 | 0 | 0.610000517 | 0.034100418 | 0.24804432 | 0.052069747 | 0.053607091 | 0 | 0
2016-03-08 | 3 | 11 | Local | Molino 1 | Silo 8 | 4580 | 0.9198 | 0.0002 | -0.00053 | 0.0425 | 0.6667 | 0.2831 | 126 | 210 | H.Guerra | 0.524 | 105 | 849.5 | 1881 | 2746.5 | 4342.666667 | 2.87 | 0.2136 | 0.0522 | 0.0334 | 0.598 | 0.0202 | 0.0323 | 0.0039 | 0.0029 | 0 | 0.1225 | 0.58082 | 0.1083 | 1061.693 | 0.609997429 | 0.033908107 | 0.244891885 | 0.057357447 | 0.065665875 | 0 | 0 | 0.609997429 | 0.033229945 | 0.233749304 | 0.056336484 | 0.064497023 | 0 | 0
2016-03-10 | 3 | 11 | Local | Molino 1 | Silo 8 | 4465 | 0.9044 | 0.0002 | -0.00053 | 0.0425 | 0.6667 | 0.2831 | 126 | 210 | H.Guerra | 0.527 | 110 | 1086 | 2098 | 2945 | 4249 | 2.87 | 0.2231 | 0.0537 | 0.0354 | 0.5921 | 0.0195 | 0.0293 | 0.0043 | 0.0033 | 0 | 0.1137 | 0.64714 | 0.134 | 1282.791 | 0.609998043 | 0.033520659 | 0.25413337 | 0.057365541 | 0.057622793 | 0 | 0 | 0.609998043 | 0.032850246 | 0.242163688 | 0.056562424 | 0.056816074 | 0 | 0
2016-03-11 | 3 | 11 | Local | Molino 1 | Silo 8 | 4329 | 0.9145 | 0.0002 | -0.00053 | 0.0425 | 0.6667 | 0.2785 | 109 | 180 | N.Urieta | 0.528 | 107 | 1061 | 1892.5 | 3053.5 | 4261 | 2.87 | 0.2249 | 0.0542 | 0.0358 | 0.5892 | 0.0198 | 0.0298 | 0.0044 | 0.0034 | 0 | 0.1062 | 0.66372 | 0.1427 | 1749.505 | 0.610001115 | 0.034295415 | 0.255500842 | 0.057235046 | 0.056896093 | 0 | 0 | 0.610001115 | 0.033472325 | 0.2429302 | 0.057235046 | 0.05636127 | 0 | 0
2016-03-12 | 3 | 11 | Local | Molino 1 | Silo 8 | 4363 | 0.9184 | 0.0002 | -0.00053 | 0.0425 | 0.6667 | 0.2862 | 108 | 150 | C.Pitti | 0.527 | 105 | 1085.5 | 2394.5 | 2935 | 4599.5 | 2.87 | 0.217 | 0.0523 | 0.0334 | 0.6026 | 0.0202 | 0.0306 | 0.0039 | 0.003 | 0 | 0.1106 | 0.5874 | 0.1124 | 1739.576 | 0.609999218 | 0.034491163 | 0.264432252 | 0.050685339 | 0.055415802 | 0 | 0 | 0.609999218 | 0.033732358 | 0.251281155 | 0.050685339 | 0.054301945 | 0 | 0
2016-03-13 | 3 | 12 | Local | Molino 1 | Silo 6 | 4954 | 0.929 | 0.0002 | -0.00053 | 0.0425 | 0.6667 | 0.2892 | 126 | 165 | H.Guerra | 0.532 | 105 | 1064 | 2149.5 | 3300 | 4287.333333 | 2.87 | 0.2164 | 0.0523 | 0.033 | 0.6008 | 0.0201 | 0.0305 | 0.0039 | 0.003 | 0 | 0.11 | 0.5874 | 0.1181 | 1711.111 | 0.610001338 | 0.035064937 | 0.258896121 | 0 | 0.110513579 | 0 | 0 | 0.610001338 | 0.034211691 | 0.247539211 | 0 | 0.10824805 | 0 | 0
2016-03-14 | 3 | 12 | Local | Molino 1 | Silo 1 | 4363 | 0.9037 | 0.0002 | -0.00053 | 0.0425 | 0.6667 | 0.2815 | 129 | 195 | H.Guerra | 0.535 | 110 | 1066 | 2297 | 3744.5 | 4622 | 2.87 | 0.2188 | 0.0527 | 0.0333 | 0.595 | 0.0201 | 0.0307 | 0.0039 | 0.0031 | 0 | 0.1058 | 0.59398 | 0.1204 | 1719.872 | 0.609243013 | 0.034304879 | 0.255251554 | 0.056844928 | 0.056794924 | 0 | 0 | 0.609243013 | 0.033773153 | 0.244582039 | 0.056844928 | 0.055556795 | 0 | 0
2016-03-15 | 3 | 12 | Local | Molino 1 | Silo 6 | 4465 | 0.9302 | 0.0002 | -0.00053 | 0.0425 | 0.6667 | 0.28 | 111.67 | 165 | H.Guerra | 0.53 | 107 | 955.15 | 1864 | 2957 | 3966.666667 | 2.87 | 0.2169 | 0.0526 | 0.0333 | 0.5952 | 0.0201 | 0.032 | 0.004 | 0.0032 | 0 | 0.1145 | 0.61056 | 0.1227 | 1587.321 | 0.61000264 | 0.034649576 | 0.25514688 | 0.050081238 | 0.065056784 | 0 | 0 | 0.61000264 | 0.033864186 | 0.240994733 | 0.04943519 | 0.064217552 | 0 | 0
2016-03-16 | 3 | 12 | Local | Molino 1 | Silo 6 | 4448 | 0.9318 | 0.0002 | -0.00053 | 0.0425 | 0.6667 | 0.2877 | 111 | 150 | H.Guerra | 0.53 | 109 | 1019.5 | 2264.5 | 3190 | 4403 | 2.87 | 0.2113 | 0.0514 | 0.0317 | 0.6007 | 0.0202 | 0.0309 | 0.0037 | 0.003 | 0 | 0.1168 | 0.5674 | 0.1179 | 1514.301 | 0.610050446 | 0.034339276 | 0.161130449 | 0.031970526 | 0.171704304 | 0 | 0 | 0.610050446 | 0.033377776 | 0.152896683 | 0.031458998 | 0.168957036 | 0 | 0
2016-03-17 | 3 | 12 | Local | Molino 1 | Silo 8 | 4547 | 0.9322 | 0.0002 | -0.00053 | 0.0425 | 0.6667 | 0.2862 | 124 | 180 | H.Guerra | 0.527 | 106.5 | 1041.5 | 2408 | 3490.5 | 4743.666667 | 2.87 | 0.203 | 0.0489 | 0.0308 | 0.6137 | 0.0193 | 0.0317 | 0.0035 | 0.0028 | 0 | 0.1249 | 0.53424 | 0.0958 | 1693.849 | 0.610001246 | 0.034831912 | 0.223750759 | 0 | 0.143593673 | 0 | 0 | 0.610001246 | 0.03406561 | 0.212339471 | 0 | 0.1407218 | 0 | 0
2016-03-18 | 3 | 12 | Local | Molino 1 | Silo 8 | 4329 | 0.9271 | 0.0002 | -0.00053 | 0.0425 | 0.6667 | 0.28 | 114.47 | 165 | J.Salazar | 0.5284 | 109 | 1104 | 2139 | 3185 | 4704.333333 | 2.87 | 0.2296 | 0.055 | 0.0355 | 0.5869 | 0.0202 | 0.0307 | 0.0045 | 0.0035 | 0 | 0.1029 | 0.6803 | 0.1512 | 1682.285 | 0.6100096 | 0.033882487 | 0.096892025 | 0 | 0.265900843 | 0 | 0 | 0.6100096 | 0.033204837 | 0.090884719 | 0 | 0.260582826 | 0 | 0
2016-03-19 | 3 | 12 | Local | Molino 1 | Silo 8 | 4414 | 0.9318 | 0.0002 | -0.00053 | 0.0425 | 0.6667 | 0.2846 | 130 | 195 | H.Guerra | 0.524 | 107 | 1021.5 | 2130 | 3042.5 | 4798 | 2.87 | 0.2165 | 0.0521 | 0.0325 | 0.6018 | 0.0206 | 0.0309 | 0.0039 | 0.0031 | 0 | 0.1107 | 0.59398 | 0.1109 | 1709.212 | 0.609953593 | 0.034518831 | 0.255673375 | 0 | 0.110366648 | 0 | 0 | 0.609953593 | 0.033943517 | 0.245736203 | 0 | 0.108159316 | 0 | 0
2016-03-20 | 3 | 13 | Local | Molino 1 | Silo 8 | 4431 | 0.9392 | 0.0002 | -0.00053 | 0.0425 | 0.6667 | 0.2815 | 123.62 | 165 | H.Guerra | 0.524 | 106 | 988.4 | 1990.5 | 2812.5 | 4195.333333 | 2.87 | 0.2167 | 0.052 | 0.0331 | 0.5988 | 0.0201 | 0.0319 | 0.004 | 0.0032 | 0 | 0.1145 | 0.61056 | 0.1155 | 1701.253 | 0.609973943 | 0.034680321 | 0.255106089 | 0 | 0.112799801 | 0 | 0 | 0.609973943 | 0.033940474 | 0.243286174 | 0 | 0.111694363 | 0 | 0
2016-03-21 | 3 | 13 | Local | Molino 1 | Silo 8 | 4431 | 0.9429 | 0.0002 | -0.00053 | 0.0425 | 0.6667 | 0.2815 | 109 | 180 | H.Guerra | 0.527 | 105 | 1034.5 | 1722 | 2975 | 4671 | 2.87 | 0.2173 | 0.05215 | 0.0327 | 0.6006 | 0.0205 | 0.0303 | 0.0039 | 0.0031 | 0 | 0.1115 | 0.59398 | 0.1145 | 1625.358 | 0.609970234 | 0.035069197 | 0.255328365 | 0 | 0.113587899 | 0 | 0 | 0.609970234 | 0.034356123 | 0.242085333 | 0 | 0.111179835 | 0 | 0
2016-03-21 | 3 | 13 | Local | Molino 3 | Silo 1 | 4692 | 0.9502 | 0.0002 | -0.00053 | 0.0425 | 0.6667 | 0.2446 | 112 | 195 | H.Guerra | 0.5 | 105 | 1789.5 | 3143.5 | 5853.5 | 6754.666667 | 2.87 | 0.1687 | 0.0388 | 0.0235 | 0.6064 | 0.0158 | 0.0223 | 0.0041 | 0.0009 | 0 | 0.0773 | 0.46922 | 0.0181 | 513.169 | 0.795059717 | 0.048307673 | 0.160570884 | 0 | 0 | 0 | 0 | 0.795059717 | 0.048307673 | 0.160570884 | 0 | 0 | 0 | 0
2016-03-22 | 3 | 13 | Local | Molino 1 | Silo 1 | 5014 | 0.9314 | 0.0002 | -0.00053 | 0.0425 | 0.6667 | 0.2831 | 101 | 180 | H.Guerra | 0.5297 | 105 | 1095.5 | 2278 | 3390.5 | 4625.666667 | 2.87 | 0.2133 | 0.0518 | 0.0326 | 0.5981 | 0.0197 | 0.0329 | 0.0039 | 0.003 | 0 | 0.119 | 0.5874 | 0.117 | 1733.07 | 0.610015752 | 0.034620644 | 0.255038746 | 0 | 0.11254479 | 0 | 0 | 0.610015752 | 0.033928231 | 0.243510995 | 0 | 0.10995626 | 0 | 0
2016-03-22 | 3 | 13 | Local | Molino 3 | Silo 1 | 4312 | 0.9241 | 0.0002 | -0.00053 | 0.0425 | 0.6667 | 0.243 | 117 | 180 | H.Guerra | 0.5054 | 106 | 1915.5 | 3583 | 5212 | 7305.333333 | 2.87 | 0.1652 | 0.0383 | 0.0234 | 0.5896 | 0.0155 | 0.0337 | 0.0041 | 0.0019 | 0 | 0.0801 | 0.53502 | 0.0203 | 212.641 | 0.790064005 | 0.054081762 | 0.160364182 | 0 | 0 | 0 | 0 | 0.790064005 | 0.054081762 | 0.160364182 | 0 | 0 | 0 | 0
2016-03-24 | 3 | 13 | Local | Molino 1 | Silo 1 | 4397 | 0.9147 | 0.0002 | -0.00053 | 0.0425 | 0.6667 | 0.2846 | 119 | 165 | H.Guerra | 0.5324 | 109 | 879.25 | 1984.5 | 2746 | 4416 | 2.87 | 0.2204 | 0.0531 | 0.0342 | 0.5901 | 0.0195 | 0.0326 | 0.0041 | 0.0033 | 0 | 0.1151 | 0.62714 | 0.1209 | 1752.714 | 0.609996839 | 0.035944256 | 0.257315227 | 0 | 0.111570969 | 0 | 0 | 0.609996839 | 0.035321222 | 0.243111426 | 0 | 0.109127565 | 0 | 0
2016-03-25 | 3 | 13 | Local | Molino 1 | Silo 1 | 4547 | 0.9424 | 0.0002 | -0.00053 | 0.0425 | 0.6667 | 0.2831 | 115 | 165 | H.Guerra | 0.527 | 105 | 1118 | 2501 | 3279 | 4787.666667 | 2.87 | 0.2162 | 0.0523 | 0.0334 | 0.6005 | 0.0197 | 0.0304 | 0.0039 | 0.0032 | 0 | 0.1172 | 0.60056 | 0.1162 | 1322.408 | 0.610620928 | 0.034785029 | 0.254081947 | 0 | 0.115961186 | 0 | 0 | 0.610620928 | 0.034089328 | 0.239328256 | 0 | 0.11361877 | 0 | 0
2016-03-26 | 3 | 13 | Local | Molino 1 | Silo 1 | 4628 | 0.9566 | 0.0002 | -0.00053 | 0.0425 | 0.6667 | 0.2862 | 107 | 150 | J,Salazar | 0.5324 | 106 | 1117.5 | 2258 | 3245.5 | 4571.333333 | 2.87 | 0.2191 | 0.0529 | 0.0343 | 0.597 | 0.0195 | 0.0303 | 0.0041 | 0.0032 | 0 | 0.1109 | 0.62056 | 0.1088 | 1093.628 | 0.609997184 | 0.034746733 | 0.256942946 | 0 | 0.110209322 | 0 | 0 | 0.609997184 | 0.034156038 | 0.245637456 | 0 | 0.107740633 | 0 | 0
2016-03-27 | 3 | 14 | Local | Molino 1 | Silo 1 | 4329 | 0.9193 | 0.0002 | -0.00053 | 0.0425 | 0.6667 | 0.2769 | 126 | 180 | J,Salazar | 0.527 | 110 | 1400 | 2511 | 3656 | 5000.333333 | 2.87 | 0.2163 | 0.0521 | 0.0331 | 0.6056 | 0.0205 | 0.0306 | 0.0038 | 0.003 | 0 | 0.1091 | 0.5774 | 0.0948 | 1347.443 | 0.607654647 | 0.034880882 | 0.252329783 | 0 | 0.117659151 | 0 | 0 | 0.607654647 | 0.034241399 | 0.24044505 | 0 | 0.116011923 | 0 | 0
2016-03-29 | 3 | 14 | Local | Molino 1 | Silo 8 | 4563 | 0.9221 | 0.0002 | -0.00053 | 0.0425 | 0.6667 | 0.2769 | 136.36 | 210 | A.Mendoza | 0.527 | 107 | 962 | 2243.5 | 3296 | 4209.333333 | 2.87 | 0.2254 | 0.0541 | 0.0357 | 0.5889 | 0.0203 | 0.03 | 0.0043 | 0.0033 | 0 | 0.1075 | 0.64714 | 0.1318 | 708.526 | 0.609998786 | 0.032461759 | 0.256871307 | 0 | 0.112235825 | 0 | 0 | 0.609998786 | 0.031682676 | 0.246082713 | 0 | 0.110844101 | 0 | 0
2016-03-30 | 3 | 14 | Local | Molino 1 | Silo 8 | 4676 | 0.9511 | 0.0002 | -0.00053 | 0.0425 | 0.6667 | 0.2846 | 125.5 | 195 | A.Mendoza | 0.527 | 110 | 935.5 | 2114 | 2987.5 | 4196 | 2.87 | 0.2173 | 0.052 | 0.0339 | 0.5961 | 0.0195 | 0.0328 | 0.0041 | 0.0031 | 0 | 0.1159 | 0.61398 | 0.1123 | 1252.702 | 0.609977473 | 0.035124076 | 0.261035745 | 0 | 0.109066642 | 0 | 0 | 0.609977473 | 0.034468426 | 0.246487353 | 0 | 0.107561522 | 0 | 0
2016-03-31 | 3 | 14 | Local | Molino 1 | Silo 8 | 4498 | 0.9072 | 0.0002 | -0.00053 | 0.0425 | 0.6667 | 0.2754 | 165 | 195 | A.Mendoza | 0.5257 | 107 | 1055 | 2212.5 | 3039 | 4181.333333 | 2.87 | 0.2225 | 0.053 | 0.0353 | 0.5942 | 0.0196 | 0.0292 | 0.0042 | 0.0033 | 0 | 0.1121 | 0.63714 | 0.1343 | 1587.407 | 0.609950693 | 0.034647699 | 0.254503098 | 0 | 0.116282088 | 0 | 0 | 0.609950693 | 0.034093336 | 0.239674051 | 0 | 0.114677395 | 0 | 0
2016-04-02 | 4 | 14 | Internacional | Molino 1 | Silo 8 | 4498 | 0.9337 |  | -0.00011 | 0.0524 | 0.7941 | 0.2769 | 128.68 | 210 | A.Mendoza | 0.5257 | 115 | 1128.5 | 2270.5 | 3238 | 4559.333333 | 2.91 | 0.22 | 0.0527 | 0.0358 | 0.5841 | 0.019 | 0.0324 | 0.0042 | 0.0035 | 0 | 0.1221 | 0.6503 | 0.1367 | 1482.251 | 0.609997902 | 0.037105726 | 0.253668238 | 0 | 0.114334887 | 0 | 0 | 0.609997902 | 0.0362894 | 0.239378261 | 0 | 0.113545976 | 0 | 0
2016-04-03 | 4 | 15 | Internacional | Molino 1 | Silo 8 | 4596 | 0.9072 |  | -0.00011 | 0.0524 | 0.7941 | 0.2769 | 139.2 | 225 | A.Mendoza | 0.5203 | 113 | 1010 | 2305.5 | 3241.5 | 4864.333333 | 2.91 | 0.2216 | 0.0531 | 0.0365 | 0.5827 | 0.0188 | 0.0309 | 0.0043 | 0.0037 | 0 | 0.1017 | 0.67346 | 0.1121 | 1518.93 | 0.610001778 | 0.036868058 | 0.250176111 | 0 | 0.116956015 | 0 | 0 | 0.610001778 | 0.036425642 | 0.236616566 | 0 | 0.115996976 | 0 | 0
2016-04-04 | 4 | 15 | Internacional | Molino 1 | Silo 8 | 4397 | 0.9147 |  | -0.00011 | 0.0524 | 0.7941 | 0.2769 | 125 | 180 | A.Mendoza | 0.514 | 106 | 1163 | 2455 | 3634 | 5112.666667 | 2.91 | 0.2167 | 0.0526 | 0.0348 | 0.5953 | 0.0194 | 0.0314 | 0.004 | 0.0031 | 0 | 0.1126 | 0.60398 | 0.1229 | 1712.886 | 0.609999731 | 0.036780031 | 0.256876406 | 0.013551982 | 0.095185552 | 0 | 0 | 0.609999731 | 0.036485791 | 0.244777528 | 0.013329729 | 0.093624509 | 0 | 0
2016-04-05 | 4 | 15 | Internacional | Molino 1 | Silo 8 | 4596 | 0.891 |  | -0.00011 | 0.0524 | 0.7941 | 0.2738 | 113 | 180 | A.Mendoza | 0.52 | 111 | 984.5 | 2372.5 | 3121 | 5196 | 2.91 | 0.2032 | 0.0501 | 0.0302 | 0.605 | 0.0204 | 0.0368 | 0.0034 | 0.0025 | 0 | 0.1147 | 0.5045 | 0.0737 | 1637.035 | 0.609950306 | 0.03726249 | 0.257783126 | 0.083125284 | 0.027332342 | 0 | 0 | 0.609950306 | 0.036554502 | 0.243037931 | 0.079151896 | 0.026025856 | 0 | 0
2016-04-06 | 4 | 15 | Internacional | Molino 1 | Silo 8 | 4312 | 0.9455 |  | -0.00011 | 0.0524 | 0.7941 | 0.2738 | 111 | 165 | A.Mendoza | 0.52 | 108 | 1190.5 | 2439 | 3439.5 | 4784.333333 | 2.91 | 0.1583 | 0.0532 | 0.032 | 0.5406 | 0.0154 | 0.033237 | 0 | 0.0036 | 0 | 0.1083 | 0.23688 | 0.0687 | 1412.693 | 0.613926734 | 0.03680913 | 0.248461626 | 0.073105763 | 0.042053015 | 0 | 0 | 0.613926734 | 0.036416499 | 0.234498083 | 0.069611308 | 0.040042881 | 0 | 0
2016-04-07 | 4 | 15 | Internacional | Molino 1 | Silo 8 | 4498 | 0.9428 |  | -0.00011 | 0.0524 | 0.7941 | 0.2769 | 125 | 195 | A.Mendoza | 0.52 | 108 | 1202.5 | 2407 | 3740 | 5052.666667 | 2.91 | 0.1578 | 0.0455 | 0.0252 | 0.5885 | 0.016 | 0.032414 | 0 | 0.0032 | 0 | 0.1149 | 0.21056 | 0.0637 | 512.306 | 0.609947961 | 0.03708721 | 0.261562426 | 0.074383279 | 0.029496043 | 0 | 0 | 0.609947961 | 0.036642163 | 0.249530554 | 0.070827758 | 0.028086133 | 0 | 0
2016-04-08 | 4 | 15 | Internacional | Molino 1 | Silo 6 | 4154 | 0.9276 |  | -0.00011 | 0.0524 | 0.7941 | 0.2769 | 112 | 180 | A.Mendoza | 0.52 | 110 | 1204 | 2376 | 3521.5 | 5217 | 2.91 | 0.1551 | 0.0483 | 0.0257 | 0.585 | 0.0165 | 0.031933 | 0 | 0.0032 | 0 | 0.1111 | 0.21056 | 0.0648 | 1600.168 | 0.60999845 | 0.036871129 | 0.254348293 | 0.080013474 | 0.033502107 | 0 | 0 | 0.60999845 | 0.036330352 | 0.240155659 | 0.077469045 | 0.03243674 | 0 | 0
2016-04-09 | 4 | 15 | Internacional | Molino 1 | Silo 6 | 4190 | 0.9017 |  | -0.00011 | 0.0524 | 0.7941 | 0.2785 | 138 | 195 | H.Guerra | 0.516 | 108 | 1159.5 | 2219.5 | 3760.5 | 5080.666667 | 2.91 | 0.1579 | 0.0455 | 0.0251 | 0.584 | 0.0158 | 0.03111 | 0 | 0.0032 | 0 | 0.1134 | 0.21056 | 0.0697 | 1418.16 | 0.610001692 | 0.036667231 | 0.258786033 | 0.076360918 | 0.032671913 | 0 | 0 | 0.610001692 | 0.03615389 | 0.244811587 | 0.072741411 | 0.031123264 | 0 | 0
2016-04-10 | 4 | 16 | Internacional | Molino 1 | Silo 6 | 4481 | 0.9237 |  | -0.00011 | 0.0524 | 0.7941 | 0.2769 | 113 | 165 | H.Guerra | 0.516 | 105 | 1219 | 2374 | 3398 | 4573.333333 | 2.91 | 0.1558 | 0.0476 | 0.0254 | 0.5836 | 0.0167 | 0.0319 | 0 | 0.0033 | 0 | 0.1166 | 0.21714 | 0.0823 | 640.116 | 0.635822257 | 0.035930988 | 0.223397009 | 0.067325297 | 0.048752101 | 0 | 0 | 0.635822257 | 0.035441128 | 0.21265906 | 0.064134078 | 0.046441252 | 0 | 0
2016-04-11 | 4 | 16 | Internacional | Molino 1 | Silo 6 | 4100 | 0.8854 |  | -0.00011 | 0.0524 | 0.7941 | 0.2769 | 102.27 | 150 | J.Salazar | 0.53 | 105 | 1161 | 2199 | 3133 | 4281.333333 | 2.91 | 0.1541 | 0.0481 | 0.0279 | 0.5663 | 0.015 | 0.0315 | 0 | 0.0034 | 0 | 0.1081 | 0.22372 | 0.1155 | 838.851 | 0.610001061 | 0.036955311 | 0.261071394 | 0.080697287 | 0.024545479 | 0 | 0 | 0.610001061 | 0.036511848 | 0.248244086 | 0.076113681 | 0.023151296 | 0 | 0
2016-04-11 | 4 | 16 | Internacional | Molino 1 | Silo 6 | 4580 | 0.9206 |  | -0.00011 | 0.0524 | 0.7941 | 0.2754 | 78.53 | 150 | J.Salazar | 0.527 | 106 | 1397 | 2693 | 4073 | 5258 | 2.91 | 0.1552 | 0.0485 | 0.0254 | 0.5887 | 0.0171 | 0.0342 | 0 | 0.0033 | 0 | 0.1097 | 0.21714 | 0.0803 | 838.851 | 0.610001061 | 0.036955311 | 0.261071394 | 0.080697287 | 0.024545479 | 0 | 0 | 0.610001061 | 0.036511848 | 0.248244086 | 0.076113681 | 0.023151296 | 0 | 0
2016-04-12 | 4 | 16 | Internacional | Molino 2 | Silo 6 | 4431 | 0.8648 |  | -0.00011 | 0.0524 | 0.7941 |  |  |  | H.Guerra | 0.509 | 105 | 1135.5 | 3811.5 | 5226 | 7003 | 2.91 | 0.1265 | 0.0765 | 0.0385 | 0.4996 | 0.0192 | 0.0247 | 0 | 0.0038 | 0 | 0.0484 | 0.25004 | 0.185 | 65.015 | 0.876797662 | 0.033992156 | 0.089210182 | 0 | 0 | 0 | 0 | 0.876797662 | 0.033992156 | 0.089210182 | 0 | 0 | 0 | 0
2016-04-13 | 4 | 16 | Internacional | Molino 1 | Silo 6 |  | 0.9036 |  | -0.00011 | 0.0524 | 0.7941 | 0.2738 | 109 | 145 | H.Guerra | 0.5202 | 108 | 1197 | 2630 | 3664.5 | 4660.666667 | 2.91 | 0.1699 | 0.0322 | 0.0218 | 0.6399 | 0.0126 | 0.0304 | 0 | 0.0034 | 0 | 0.1382 | 0.22372 | 0.0299 | 1300.412 | 0.650563052 | 0.036911379 | 0.324512539 | 0 | 0 | 0 | 0 | 0.650563052 | 0.036542265 | 0.31289499 | 0 | 0 | 0 | 0
2016-04-13 | 4 | 16 | Internacional | Molino 2 | Silo 6 | 4909 | 0.8503 |  | -0.00011 | 0.0524 | 0.7941 | 0.2738 | 83.48 | 120 | H.Guerra | 0.524 | 106 | 1370.5 | 3073 | 4314.5 | 5363 | 2.91 | 0.1688 | 0.0345 | 0.0224 | 0.6452 | 0.0137 | 0.0226 | 0 | 0.0034 | 0 | 0.1272 | 0.22372 | 0.0379 | 513.176 | 0.659428734 | 0.037024335 | 0.303819742 | 0 | 0 | 0 | 0 | 0.659428734 | 0.036752823 | 0.294036746 | 0 | 0 | 0 | 0
2016-04-14 | 4 | 16 | Internacional | Molino 1 | Silo 6 | 4363 | 0.9091 |  | -0.00011 | 0.0524 | 0.7941 | 0.2778 | 85 | 150 | H.Guerra | 0.524 | 105 | 1221 | 2506 | 3251.5 | 4333.333333 | 2.91 | 0.1687 | 0.0355 | 0.0238 | 0.63 | 0.0136 | 0.0309 | 0 | 0.0035 | 0 | 0.1398 | 0.2303 | 0.0577 | 367.021 | 0.653913536 | 0.035420317 | 0.329681408 | 0 | 0 | 0 | 0 | 0.653913536 | 0.035066113 | 0.31102144 | 0 | 0 | 0 | 0
2016-04-14 | 4 | 16 | Internacional | Molino 2 | Silo 6 | 4660 | 0.8388 |  | -0.00011 | 0.0524 | 0.7941 | 0.2769 | 94 | 150 | H.Guerra | 0.529 | 105.5 | 1429 | 3060.5 | 4231.5 | 4892.666667 | 2.91 | 0.1672 | 0.0369 | 0.0245 | 0.6415 | 0.014 | 0.0266 | 0 | 0.0034 | 0 | 0.113 | 0.22372 | 0.0445 | 180.93 | 0.69351683 | 0.040181286 | 0.266594816 | 0 | 0 | 0 | 0 | 0.69351683 | 0.039886623 | 0.258010463 | 0 | 0 | 0 | 0
2016-04-15 | 4 | 16 | Internacional | Molino 2 | Silo 6 | 4681 | 0.8774 |  | -0.00011 | 0.0524 | 0.7941 | 0.2785 | 94 | 165 | H.Guerra | 0.5351 | 112 | 1698.5 | 3164 | 4200 | 6464 | 2.91 | 0.165 | 0.0389 | 0.0237 | 0.6275 | 0.0138 | 0.0276 | 0 | 0.0034 | 0 | 0.1239 | 0.22372 | 0.0838 | 589.879 | 0.672002224 | 0.034532506 | 0.293811104 | 0 | 0 | 0 | 0 | 0.672002224 | 0.034187181 | 0.281177226 | 0 | 0 | 0 | 0
2016-04-16 | 4 | 16 | Internacional | Molino 1 | Silo 6 | 4282 | 0.908 |  | -0.00011 | 0.0524 | 0.7941 | 0.2738 | 99 | 150 | J.Salazar | 0.5297 | 111 | 1252 | 2605.5 | 3470 | 4554.333333 | 2.91 | 0.1534 | 0.05 | 0.0267 | 0.5271 | 0.0159 | 0.03 | 0 | 0.0033 | 0 | 0.0978 | 0.21714 | 0.0826 | 794.892 | 0.626500204 | 0.025160651 | 0.24783241 | 0.075933586 | 0.037470499 | 0 | 0 | 0.626500204 | 0.0250013 | 0.235093824 | 0.071301637 | 0.035184799 | 0 | 0
2016-04-16 | 4 | 16 | Internacional | Molino 2 | Silo 6 | 4884 | 0.8791 |  | -0.00011 | 0.0524 | 0.7941 | 0.2785 | 81 | 120 | J.Salazar | 0.53 | 113 | 1728 | 3479.5 | 4015.5 | 5542.666667 | 2.91 | 0.1669 | 0.0354 | 0.023 | 0.6354 | 0.0135 | 0.0316 | 0 | 0.0033 | 0 | 0.1258 | 0.21714 | 0.0202 | 591.833 | 0.667418005 | 0.031951581 | 0.300821347 | 0 | 0 | 0 | 0 | 0.667418005 | 0.031759871 | 0.286401977 | 0 | 0 | 0 | 0
2016-04-17 | 4 | 17 | Internacional | Molino 1 | Silo 6 | 3918 | 0.888 |  | -0.00011 | 0.0524 | 0.7941 | 0.2785 | 97.86 | 150 | J.Salazar | 0.5257 | 107 | 1565.5 | 2570 | 3303 | 5127.333333 | 2.91 | 0.1598 | 0.043 | 0.024 | 0.6003 | 0.0153 | 0.0314 | 0 | 0.0033 | 0 | 0.1139 | 0.21714 | 0.0425 | 1180.558 | 0.591245835 | 0.037270511 | 0.255811235 | 0.081705431 | 0.040043776 | 0 | 0 | 0.591245835 | 0.037146276 | 0.24985936 | 0.075765446 | 0.037132593 | 0 | 0
2016-04-17 | 4 | 17 | Internacional | Molino 2 | Silo 6 | 3880 | 0.8298 |  | -0.00011 | 0.0524 | 0.7941 | 0.2785 | 82.5 | 135 | J.Salazar | 0.526 | 110 | 1624.5 | 2801 | 3894 | 4880.666667 | 2.91 | 0.1707 | 0.0319 | 0.0218 | 0.6498 | 0.0132 | 0.0267 | 0 | 0.0034 | 0 | 0.1252 | 0.22372 | 0.0152 | 596.743 | 0.666953781 | 0.032469589 | 0.300772694 | 0 | 0 | 0 | 0 | 0.666953781 | 0.032274772 | 0.286355657 | 0 | 0 | 0 | 0
2016-04-18 | 4 | 17 | Internacional | Molino 2 | Silo 6 | 4368 | 0.8899 |  | -0.00011 | 0.0524 | 0.7941 | 0.28 | 109.89 | 165 | A.Mendoza | 0.527 | 106 | 1536 | 3489.5 | 4463 | 5744.666667 | 2.91 | 0.1655 | 0.0368 | 0.0245 | 0.6406 | 0.0127 | 0.0265 | 0 | 0.0034 | 0 | 0.1065 | 0.22372 | 0.0256 | 600.83 | 0.753124844 | 0.021636736 | 0.225368241 | 0 | 0 | 0 | 0 | 0.753124844 | 0.021506915 | 0.211936293 | 0 | 0 | 0 | 0
2016-04-19 | 4 | 17 | Internacional | Molino 2 | Silo 6 | 4884 | 0.9145 |  | -0.00011 | 0.0524 | 0.7941 | 0.2815 | 100 | 150 | J,Salazar | 0.5243 | 106 | 1553.5 | 3099.5 | 4924.5 | 5997.333333 | 2.91 | 0.1683 | 0.0341 | 0.0223 | 0.6427 | 0.0138 | 0.0258 | 0 | 0.0035 | 0 | 0.1333 | 0.2303 | 0.0277 | 642.561 | 0.700322615 | 0.020119491 | 0.279677727 | 0 | 0 | 0 | 0 | 0.700322615 | 0.019998774 | 0.263008935 | 0 | 0 | 0 | 0
2016-04-20 | 4 | 17 | Internacional | Molino 2 | Silo 6 | 4519 | 0.8862 |  | -0.00011 | 0.0524 | 0.7941 | 0.2738 | 105 | 150 | J,Salazar | 0.5256 | 105 | 1415.5 | 2772.5 | 4106 | 5478.666667 | 2.91 | 0.1672 | 0.0339 | 0.022 | 0.6357 | 0.0128 | 0.0353 | 0 | 0.0034 | 0 | 0.1206 | 0.22372 | 0.0307 | 365.373 | 0.686851519 | 0.050510027 | 0.262939517 | 0 | 0 | 0 | 0 | 0.686851519 | 0.050206967 | 0.247268321 | 0 | 0 | 0 | 0
2016-04-21 | 4 | 17 | Internacional | Molino 2 | Silo 6 | 4884 | 0.7995 |  | -0.00011 | 0.0524 | 0.7941 | 0.2769 | 105 | 165 | J,Salazar | 0.527 | 108 | 1219 | 2627 | 3780 | 5443 | 2.91 | 0.1673 | 0.0349 | 0.0226 | 0.6204 | 0.0152 | 0.0393 | 0 | 0.0033 | 0 | 0.1389 | 0.21714 | 0.0256 | 588.878 | 0.724598304 | 0.036111045 | 0.239508014 | 0 | 0 | 0 | 0 | 0.724598304 | 0.035894379 | 0.225233336 | 0 | 0 | 0 | 0
2016-04-22 | 4 | 17 | Internacional | Molino 2 | Silo 6 | 4568 | 0.8244 |  | -0.00011 | 0.0524 | 0.7941 | 0.2646 | 109.5 | 180 | A.Mendoza | 0.5284 | 115 | 1341 | 2653 | 4481 | 5277.333333 | 2.91 | 0.164 | 0.0359 | 0.0224 | 0.6264 | 0.0141 | 0.0427 | 0 | 0.0034 | 0 | 0.1077 | 0.22372 | 0.0201 | 611.44 | 0.729324218 | 0.019544027 | 0.251249509 | 0 | 0 | 0 | 0 | 0.729324218 | 0.019426763 | 0.236275039 | 0 | 0 | 0 | 0
2016-04-23 | 4 | 17 | Internacional | Molino 2 | Silo 6 | 4212 | 0.8963 |  | -0.00011 | 0.0524 | 0.7941 | 0.2708 | 106 | 165 | J.Salazar | 0.5257 | 114 | 1394 | 0 | 4548 | 6388.666667 | 2.91 | 0.1664 | 0.0359 | 0.023 | 0.639 | 0.0123 | 0.029 | 0 | 0.0034 | 0 | 0.1075 | 0.22372 | 0.0197 | 311.029 | 0.742696019 | 0.025827174 | 0.231631134 | 0 | 0 | 0 | 0 | 0.742696019 | 0.025672211 | 0.217825918 | 0 | 0 | 0 | 0
2016-04-24 | 4 | 18 | Internacional | Molino 2 | Silo 6 | 3937 | 0.7491 |  | -0.00011 | 0.0524 | 0.7941 | 0.2538 | 123 | 180 | J.Salazar | 0.527 | 105 | 1021 | 2301.5 | 3476 | 5586.666667 | 2.91 | 0.1641 | 0.0372 | 0.0228 | 0.6317 | 0.0133 | 0.0391 | 0 | 0.0033 | 0 | 0.0993 | 0.21714 | 0.0234 | 464.653 | 0.733880982 | 0.036039797 | 0.230296587 | 0 | 0 | 0 | 0 | 0.733880982 | 0.035823559 | 0.21657091 | 0 | 0 | 0 | 0
2016-04-24 | 4 | 18 | Internacional | Molino 1 | Silo 6 | 3822 | 0.8947 |  | -0.00011 | 0.0524 | 0.7941 | 0.2769 | 165 | 225 | J.Salazar | 0.527 | 105 | 873.5 | 2017.5 | 2931.5 | 4432 | 2.91 | 0.1564 | 0.0459 | 0.025 | 0.5854 | 0.0143 | 0.034917 | 0 | 0.0033 | 0 | 0.1163 | 0.21714 | 0.0678 | 1619.951 | 0.598783543 | 0.037038157 | 0.269761246 | 0 | 0.109879867 | 0 | 0 | 0.598783543 | 0.036223318 | 0.25511321 | 0 | 0.109879867 | 0 | 0
2016-04-25 | 4 | 18 | Internacional | Molino 1 | Silo 6 | 4282 | 0.8984 |  | -0.00011 | 0.0524 | 0.7941 | 0.28 | 123 | 165 | J.Salazar | 0.5311 | 106 | 1015.5 | 1972.5 | 3043.5 | 4450 | 2.91 | 0.1497 | 0.0528 | 0.0299 | 0.5534 | 0.0147 |  | 0 | 0.0035 | 0 | 0.1081 | 0.2303 | 0.0238 | 1313.139 | 0.597804193 | 0.037315166 | 0.263490765 | 0 | 0.11651851 | 0 | 0 | 0.597804193 | 0.036494233 | 0.249183217 | 0 | 0.108047615 | 0 | 0
2016-04-25 | 4 | 18 | Internacional | Molino 2 | Silo 6 | 4633 | 0.8598 |  | -0.00011 | 0.0524 | 0.7941 | 0.28 | 123 | 195 | J.Salazar | 0.527 | 107 | 0 | 3192.5 | 0 | 6692.666667 | 2.91 | 0.1657 | 0.0368 | 0.0231 | 0.6355 | 0.0128 | 0.0344 | 0 | 0.0034 | 0 | 0.1188 | 0.22372 | 0.035 | 294.461 | 0.724544167 | 0.02240025 | 0.253191424 | 0 | 0 | 0 | 0 | 0.724544167 | 0.022265848 | 0.238101215 | 0 | 0 | 0 | 0
2016-04-26 | 4 | 18 | Internacional | Molino 1 | Silo 6 | 4334 | 0.8736 |  | -0.00011 | 0.0524 | 0.7941 | 0.2738 | 124 | 180 | A.Mendoza | 0.5311 | 107 | 1134 | 2678.5 | 3352.5 | 4736.666667 | 2.91 | 0.1581 | 0.0433 | 0.0251 | 0.5987 | 0.0146 |  | 0 | 0.0034 | 0 | 0.1046 | 0.22372 | 0.0238 | 1715.598 | 0.578806923 | 0.037304777 | 0.257053226 | 0 | 0.141614178 | 0 | 0 | 0.578806923 | 0.036484071 | 0.243095236 | 0 | 0.131318827 | 0 | 0
2016-04-26 | 4 | 18 | Internacional | Molino 2 | Silo 6 | 4776 | 0.8483 |  | -0.00011 | 0.0524 | 0.7941 | 0.2692 | 121 | 180 | A.Mendoza | 0.523 | 112 | 1835.5 | 4041 | 5022.5 | 6942 | 2.91 | 0.1608 | 0.0409 | 0.0248 | 0.6293 | 0.0127 | 0.0306 | 0 | 0.0036 | 0 | 0.0928 | 0.23688 | 0.0253 | 144.459 | 0.775306488 | 0.018641968 | 0.206162302 | 0 | 0 | 0 | 0 | 0.775306488 | 0.018530116 | 0.193875029 | 0 | 0 | 0 | 0
2016-04-26 | 4 | 18 | Internacional | Molino 1 | Silo 6 | 4617 | 0.9066 |  | -0.00011 | 0.0524 | 0.7941 | 0.2785 | 139 | 195 | J.Salazar | 0.531 | 108 | 1075.5 | 2198.5 | 3148 | 4505.333333 | 2.91 | 0.1493 | 0.0534 | 0.0288 | 0.5521 | 0.0157 |  | 0 | 0.0036 | 0 | 0.1178 | 0.23688 | 0.0238 | 1715.598 | 0.578806923 | 0.037304777 | 0.257053226 | 0 | 0.141614178 | 0 | 0 | 0.578806923 | 0.036484071 | 0.243095236 | 0 | 0.131318827 | 0 | 0
2016-04-27 | 4 | 18 | Internacional | Molino 1 | Silo 6 | 4519 | 0.8736 |  | -0.00011 | 0.0524 | 0.7941 | 0.2785 | 121 | 180 | J.Salazar | 0.531 | 106 | 1130 | 2240 | 3369.25 | 4488.666667 | 2.91 | 0.1547 | 0.0488 | 0.0264 | 0.5775 | 0.0151 |  | 0 | 0.0035 | 0 | 0.1207 | 0.2303 | 0.0238 | 114.261 | 0.603880589 | 0.043759463 | 0.262556778 | 0 | 0.113258242 | 0 | 0 | 0.603880589 | 0.042796755 | 0.248299945 | 0 | 0.105024368 | 0 | 0
2016-04-28 | 4 | 18 | Internacional | Molino 1 | Silo 6 | 4351 | 0.9095 |  | -0.00011 | 0.0524 | 0.7941 | 0.2769 | 122 | 180 | J.Acevedo | 0.531 | 105 | 1098 | 2198.5 | 3186.5 | 4520 | 2.91 | 0.1548 | 0.0481 | 0.0273 | 0.5744 | 0.0144 | 0.0333 | 0 | 0.0035 | 0 | 0.1236 | 0.2303 | 0.0238 | 1390.212 | 0.583364264 | 0.036685052 | 0.256076052 | 0.095630738 | 0.04632387 | 0 | 0 | 0.583364264 | 0.035877981 | 0.242171122 | 0.095630738 | 0.042956125 | 0 | 0
2016-04-28 | 4 | 18 | Internacional | Molino 2 | Silo 6 | 4140 | 0.7917 |  | -0.00011 | 0.0524 | 0.7941 | 0.2554 | 101 | 165 | J.Acevedo | 0.523 | 108 | 2163 | 3252.5 | 4978.5 | 5824.666667 | 2.91 | 0.1617 | 0.0393 | 0.0242 | 0.6381 | 0.0119 | 0.0344 | 0 | 0.0035 | 0 | 0.0836 | 0.2303 | 0.0218 | 381.56 | 0.722035853 | 0.032335675 | 0.245819792 | 0 | 0 | 0 | 0 | 0.722035853 | 0.032141661 | 0.231168933 | 0 | 0 | 0 | 0
2016-04-29 | 4 | 18 | Internacional | Molino 2 | Silo 6 | 4140 | 0.9096 |  | -0.00011 | 0.0524 | 0.7941 | 0.2554 | 95.17 | 150 | J.Salazar | 0.5176 | 110 | 1530 | 0 | 4530.666667 | 6442 | 2.91 | 0.1638 | 0.0379 | 0.0273 | 0.6431 | 0.0114 | 0.032 | 0 | 0.0035 | 0 | 0.0959 | 0.2303 | 0.0351 | 356.735 | 0.779289949 | 0.017514401 | 0.203335809 | 0 | 0 | 0 | 0 | 0.779289949 | 0.017374286 | 0.191623667 | 0 | 0 | 0 | 0
2016-04-30 | 4 | 18 | Internacional | Molino 1 | Silo 6 | 4229 | 0.9198 |  | -0.00011 | 0.0524 | 0.7941 | 0.2769 | 137.5 | 195 | A.Mendoza | 0.5338 | 114 | 0 | 2029.166667 | 3016 | 4839.666667 | 2.91 | 0.1574 | 0.0457 | 0.0255 | 0.5829 | 0.0136 | 0.0303 | 0 | 0.0033 | 0 | 0.1073 | 0.21714 | 0.0854 | 1654.934 | 0.547453856 | 0.035046715 | 0.240492974 | 0.065713799 | 0.126018923 | 0 | 0 | 0.547453856 | 0.034906528 | 0.225907075 | 0.060640694 | 0.116290262 | 0 | 0
2016-04-30 | 4 | 18 | Internacional | Molino 2 | Silo 6 | 4503 | 0.8449 |  | -0.00011 | 0.0524 | 0.7941 | 0.2692 | 105.71 | 165 | A.Mendoza | 0.5203 | 111 | 0 | 3109.666667 | 4181 | 6516 | 2.91 | 0.1647 | 0.0388 | 0.0243 | 0.6286 | 0.0127 | 0.0231 | 0 | 0.0036 | 0 | 0.1115 | 0.23688 | 0.0383 | 591.36 | 0.737621753 | 0.006977137 | 0.255456913 | 0 | 0 | 0 | 0 | 0.737621753 | 0.00692132 | 0.240742595 | 0 | 0 | 0 | 0
2016-05-02 | 5 | 19 | Local | Molino 1 | Silo 6 | 4617 | 0.8625 |  | 6e-05 | 0.0553 | 0.7553 | 0.2738 | 139 | 210 | A.Mendoza | 0.527 | 111 | 864 | 2322 | 3236.5 | 4464.666667 | 2.98 | 0.1626 | 0.0388 | 0.0234 | 0.6127 | 0.0135 | 0.031247 | 0 | 0.0034 | 0 | 0.1279 | 0.22372 | 0.0721 | 1343.313 | 0.598520226 | 0.037221407 | 0.274693984 | 0.064780137 | 0.037661364 | 0 | 0 | 0.598520226 | 0.0370353 | 0.262003122 | 0.064780137 | 0.035962837 | 0 | 0
2016-05-03 | 5 | 19 | Local | Molino 1 | Silo 6 | 3388 | 0.8974 |  | 6e-05 | 0.0553 | 0.7553 | 0.2723 | 133 | 210 | A.Mendoza | 0.527 | 115 | 836.5 | 2212.5 | 3175 | 4400.666667 | 2.98 | 0.1604 | 0.0408 | 0.0244 | 0.6011 | 0.0139 | 0.032962 | 0 | 0.0035 | 0 | 0.1226 | 0.2303 | 0.0601 | 325.1 | 0.636727161 | 0.036911719 | 0.341433405 | 0 | 0 | 0 | 0 | 0.636727161 | 0.036690249 | 0.326581052 | 0 | 0 | 0 | 0
2016-05-04 | 5 | 19 | Local | Molino 3 | Silo 6 | 4601 | 0.8966 |  | 6e-05 | 0.0553 | 0.7553 | 0.2508 | 148.64 | 240 | A.Mendoza | 0.5135 | 107 | 1229.5 | 2865.5 | 3875.5 | 6003.666667 | 2.98 | 0.1682 | 0.0322 | 0.0217 | 0.6352 | 0.0136 | 0.0369 | 0 | 0.0033 | 0 | 0.1289 | 0.21714 | 0.0124 | 1250.967 | 0.672279924 | 0.040632567 | 0.310000184 | 0 | 0 | 0 | 0 | 0.672279924 | 0.040632567 | 0.310000184 | 0 | 0 | 0 | 0
2016-05-05 | 5 | 19 | Local | Molino 1 | Silo 6 | 4385 | 0.9053 |  | 6e-05 | 0.0553 | 0.7553 | 0.2738 | 131 | 210 | A.Mendoza | 0.52 | 111 | 979.5 | 2038 | 3088 | 4627 | 2.98 | 0.1599 | 0.0441 | 0.0245 | 0.5922 | 0.0154 | 0.0294 | 0 | 0.0033 | 0 | 0.1222 | 0.21714 | 0.063 | 1342.316 | 0.593004926 | 0.037994034 | 0.251803599 | 0.072330956 | 0.072355541 | 0 | 0 | 0.593004926 | 0.037500112 | 0.236166596 | 0.068164693 | 0.068187862 | 0 | 0
2016-05-06 | 5 | 19 | Local | Molino 1 | Silo 6 | 4317 | 0.9125 |  | 6e-05 | 0.0553 | 0.7553 | 0.2754 | 126.18 | 195 | A.Mendoza | 0.52 | 112 | 927.4 | 1974.5 | 2934 | 4509.333333 | 2.98 | 0.1561 | 0.0479 | 0.026 | 0.5791 | 0.0164 | 0.0348 | 0 | 0.0034 | 0 | 0.1217 | 0.22372 | 0.0782 | 962.132 | 0.576703612 | 0.036640503 | 0.255173926 | 0.079193915 | 0.079130514 | 0 | 0 | 0.576703612 | 0.03642066 | 0.241215912 | 0.07626374 | 0.076202685 | 0 | 0
2016-05-07 | 5 | 19 | Local | Molino 1 | Silo 6 | 4453 | 0.9221 |  | 6e-05 | 0.0553 | 0.7553 | 0.2738 | 130 | 195 | H.Guerra | 0.5176 | 105 | 913.65 | 2033.5 | 3124.5 | 4362.333333 | 2.98 | 0.1636 | 0.04021 | 0.0243 | 0.6069 | 0.0141 | 0.0411 | 0 | 0.0033 | 0 | 0.1261 | 0.21714 | 0.046 | 1324.601 | 0.607136791 | 0.036346039 | 0.274820871 | 0.053780723 | 0.053097499 | 0 | 0 | 0.607136791 | 0.036200655 | 0.258441547 | 0.053780723 | 0.05242847 | 0 | 0
2016-05-08 | 5 | 20 | Local | Molino 1 | Silo 6 | 4436 | 0.9257 |  | 6e-05 | 0.0553 | 0.7553 | 0.2738 | 134 | 195 | A.Mendoza | 0.5162 | 110 | 1167.5 | 2245 | 3876.5 | 4825 | 2.98 | 0.1597 | 0.043 | 0.0252 | 0.5949 | 0.015 | 0.037 | 0 | 0.0034 | 0 | 0.1184 | 0.22372 | 0.0241 | 952.085 | 0.601679472 | 0.037473545 | 0.27378858 | 0.046847708 | 0.063600414 | 0 | 0 | 0.601679472 | 0.036911442 | 0.259907499 | 0.046257427 | 0.062799049 | 0 | 0
2016-05-09 | 5 | 20 | Local | Molino 1 | Silo 6 | 4402 | 0.9092 |  | 6e-05 | 0.0553 | 0.7553 | 0.2769 | 118 | 180 | A.Mendoza | 0.5216 | 113 | 1126 | 2354 | 3461.333333 | 5126.5 | 2.98 | 0.1572 | 0.0457 | 0.0265 | 0.5854 | 0.0156 | 0.0312 | 0 | 0.0034 | 0 | 0.1137 | 0.22372 | 0.074 | 850.71 | 0.615710407 | 0.03784721 | 0.272538233 | 0.044382927 | 0.044391156 | 0 | 0 | 0.615710407 | 0.037468738 | 0.258720544 | 0.044382927 | 0.04371641 | 0 | 0
2016-05-10 | 5 | 20 | Local | Molino 1 | Silo 6 | 3321 | 0.8937 |  | 6e-05 | 0.0553 | 0.7553 | 0.2769 | 129 | 210 | H.Guerra | 0.5135 | 108 | 1046 | 2057.5 | 3448 | 5161 | 2.98 | 0.1278 | 0.0789 | 0.0339 | 0.4957 | 0.0208 | 0.0307 | 0 | 0.003 | 0 | 0.1129 | 0.1974 | 0.1571 | 1120.363 | 0.574370985 | 0.03588212 | 0.087618031 | 0.002385834 | 0.324331489 | 0 | 0 | 0.574370985 | 0.03550177 | 0.083175797 | 0.002349569 | 0.31940165 | 0 | 0
2016-05-12 | 5 | 20 | Local | Molino 3 | Silo 1 | 3453 | 0.8064 |  | 6e-05 | 0.052 | 0.5185 | 0.2277 | 97 | 165 | H.Guerra | 0.4851 | 99 | 1640 | 3290.5 | 4786.5 | 7081 | 2.98 | 0.2012 | 0.0465 | 0.0292 | 0.6441 | 0.0131 | 0.0343 | 0.00117 | 0.0013 | 0.0033 | 0.0235 | 0.20254 | 0.0128 | 300.438 | 0.912001811 | 0.031320938 | 0.06091107 | 0 | 0 | 0 | 0 | 0.912001811 | 0.031320938 | 0.06091107 | 0 | 0 | 0 | 0
2016-05-12 | 5 | 20 | Local | Molino 3 | Silo 1 | 3622 | 0.8167 |  | 6e-05 | 0.0517 | 0.7333 | 0.2292 | 113 | 165 | H.Guerra | 0.4851 | 94 | 1590.5 | 3074.5 | 4524.5 | 0 | 2.98 | 0.2179 | 0.0499 | 0.0313 | 0.6895 | 0.0147 | 0.0365 | 0.00126 | 0.0013 | 0.0035 | 0.0311 | 0.21154 | 0.0136 | 300.438 | 0.912001811 | 0.031320938 | 0.06091107 | 0 | 0 | 0 | 0 | 0.912001811 | 0.031320938 | 0.06091107 | 0 | 0 | 0 | 0
2016-05-12 | 5 | 20 | Local | Molino 1 | Silo 6 | 4299 | 0.9095 |  | 6e-05 | 0.0553 | 0.7553 | 0.2769 | 123 | 180 | H.Guerra | 0.5202 | 105 | 1027.5 | 1969 | 3261.5 | 4716.333333 | 2.98 | 0.1532 | 0.0511 | 0.028 | 0.5743 | 0.0156 | 0.0319 | 0 | 0.0034 | 0 | 0.1077 | 0.22372 | 0.1008 | 1471.68 | 0.574576674 | 0.036256523 | 0.251785035 | 0.073219722 | 0.08945287 | 0 | 0 | 0.574576674 | 0.035567649 | 0.239220962 | 0.071001164 | 0.086742448 | 0 | 0
2016-05-13 | 5 | 20 | Local | Molino 1 | Silo 6 | 4299 | 0.9136 |  | 6e-05 | 0.0553 | 0.7553 | 0.2769 | 128 | 180 | J.Salazar | 0.5243 | 106 | 951 | 2026 | 3119.5 | 4612.333333 | 2.98 | 0.1548 | 0.0486 | 0.0268 | 0.5725 | 0.0162 | 0.0306 | 0 | 0.0034 | 0 | 0.1148 | 0.22372 | 0.0978 | 1563.6 | 0.568107572 | 0.036635329 | 0.251881555 | 0.075542978 | 0.0926132 | 0 | 0 | 0.568107572 | 0.036049163 | 0.237776188 | 0.075542978 | 0.09071463 | 0 | 0
2016-05-14 | 5 | 20 | Local | Molino 1 | Silo 6 | 4351 | 0.9313 |  | 6e-05 | 0.0553 | 0.7553 | 0.28 | 138 | 180 | H.Guerra | 0.524 | 108 | 908.5 | 1982 | 2878.5 | 4181.666667 | 2.98 | 0.1566 | 0.0461 | 0.0266 | 0.58 | 0.0141 | 0.0333 | 0 | 0.0035 | 0 | 0.12 | 0.2303 | 0.0919 | 1584.24 | 0.572079988 | 0.035559637 | 0.252873933 | 0.073270464 | 0.090016664 | 0 | 0 | 0.572079988 | 0.034777325 | 0.237448623 | 0.071658514 | 0.088036298 | 0 | 0
2016-05-16 | 5 | 21 | Local | Molino 1 | Silo 6 | 4665 | 0.9122 |  | 6e-05 | 0.0553 | 0.7553 | 0.2754 | 138 | 195 | H.Guerra | 0.5203 | 108 | 1014 | 2204 | 3066 | 4301.333333 | 2.98 | 0.1545 | 0.048 | 0.0273 | 0.5744 | 0.0152 | 0.028 | 0 | 0.0035 | 0 | 0.1217 | 0.2303 | 0.1041 | 1527.567 | 0.593754644 | 0.037314239 | 0.256617222 | 0.061662107 | 0.064179182 | 0 | 0 | 0.593754644 | 0.036070431 | 0.244333811 | 0.060786505 | 0.063267837 | 0 | 0
2016-05-18 | 5 | 21 | Local | Molino 1 | Silo 6 | 4665 | 0.9055 |  | 6e-05 | 0.0553 | 0.7553 | 0.2738 | 126 | 195 | H.Guerra | 0.5135 | 106 | 1011 | 2261.5 | 2993.5 | 4299.666667 | 2.98 | 0.1573 | 0.0471 | 0.027 | 0.5737 | 0.0135 | 0.0349 | 0 | 0.0034 | 0 | 0.1273 | 0.22372 | 0.0798 | 1599.318 | 0.620020534 | 0.037515991 | 0.265113004 | 0.059768601 | 0.033828795 | 0 | 0 | 0.620020534 | 0.036115394 | 0.250266676 | 0.059051378 | 0.033422849 | 0 | 0
2016-05-18 | 5 | 21 | Local | Molino 1 | Silo 6 | 4899 | 0.909 |  | 6e-05 | 0.0553 | 0.7553 | 0.2754 | 129 | 210 | H.Guerra | 0.5176 | 109 | 856 | 1823 | 2901 | 4061.333333 | 2.98 | 0.1612 | 0.042 | 0.0248 | 0.5868 | 0.0144 | 0.0334 | 0 | 0.0034 | 0 | 0.1453 | 0.22372 | 0.0827 | 1599.318 | 0.620020534 | 0.037515991 | 0.265113004 | 0.059768601 | 0.033828795 | 0 | 0 | 0.620020534 | 0.036115394 | 0.250266676 | 0.059051378 | 0.033422849 | 0 | 0
2016-05-19 | 5 | 21 | Local | Molino 1 | Silo 6 | 4665 | 0.9 |  | 6e-05 | 0.0553 | 0.7553 | 0.2708 | 136 | 180 | H.Guerra | 0.523 | 105 | 842.5 | 1765 | 2995 | 4152 | 2.98 | 0.1565 | 0.047 | 0.0273 | 0.5725 | 0.0145 | 0.0337 | 0 | 0.0035 | 0 | 0.1305 | 0.2303 | 0.0826 | 554.795 | 0.620193044 | 0.036049352 | 0.279382475 | 0.044385764 | 0.038828757 | 0 | 0 | 0.620193044 | 0.034643427 | 0.261949008 | 0.043719978 | 0.038246325 | 0 | 0
2016-05-20 | 5 | 21 | Local | Molino 1 | Silo 6 | 4068 | 0.9291 |  | 6e-05 | 0.0553 | 0.7553 | 0.2708 | 138 | 195 | H.Guerra | 0.5256 | 109 | 1219 | 2173 | 3691 | 4859.333333 | 2.98 | 0.1524 | 0.0493 | 0.0273 | 0.5802 | 0.0137 | 0.0327 | 0 | 0.0035 | 0 | 0.0871 | 0.2303 | 0.0661 | 1241.649 | 0.620143052 | 0.035436746 | 0.239198034 | 0.053309752 | 0.068040968 | 0 | 0 | 0.620143052 | 0.034090149 | 0.224415596 | 0.052510106 | 0.067020354 | 0 | 0
2016-05-21 | 5 | 21 | Local | Molino 1 | Silo 6 | 4453 | 0.913 |  | 6e-05 | 0.0553 | 0.7553 | 0.2738 | 123 | 180 | J.Salazar | 0.527 | 109 | 658.8 | 1781.5 | 2780 | 4520 | 2.98 | 0.1557 | 0.0483 | 0.0264 | 0.581 | 0.0145 | 0.035 | 0 | 0.0033 | 0 | 0.1124 | 0.21714 | 0.0736 | 1162.581 | 0.619965405 | 0.036126515 | 0.262347312 | 0.066434941 | 0.032613642 | 0 | 0 | 0.619965405 | 0.034536948 | 0.246449065 | 0.064787354 | 0.031804823 | 0 | 0
2016-05-22 | 5 | 22 | Local | Molino 1 | Silo 6 | 4282 | 0.9126 |  | 6e-05 | 0.0553 | 0.7553 | 0.2723 | 121 | 195 | J,Salazar | 0.527 | 107 | 829.05 | 1946 | 2920.5 | 4411 | 2.98 | 0.1531 | 0.0505 | 0.0277 | 0.5696 | 0.0151 | 0.032 | 0 | 0.0034 | 0 | 0.1116 | 0.22372 | 0.1368 | 1733.125 | 0.620012982 | 0.036927515 | 0.256184638 | 0.067617166 | 0.035997981 | 0 | 0 | 0.620012982 | 0.035609203 | 0.240762322 | 0.066298631 | 0.03529602 | 0 | 0
2016-05-23 | 5 | 22 | Local | Molino 1 | Silo 8 | 4402 | 0.9081 |  | 6e-05 | 0.0553 | 0.7553 | 0.2738 | 128.33 | 180 | A.Mendoza | 0.527 | 114 | 1111 | 2228.5 | 3585 | 4914 | 2.98 | 0.1565 | 0.0462 | 0.0266 | 0.5864 | 0.0141 | 0.0329 | 0 | 0.0035 | 0 | 0.1174 | 0.2303 | 0.0761 | 1014.9 | 0.619982264 | 0.037442113 | 0.240417775 | 0.064691103 | 0.053112622 | 0 | 0 | 0.619982264 | 0.035644891 | 0.226569711 | 0.064587597 | 0.053027642 | 0 | 0
2016-05-24 | 5 | 22 | Local | Molino 1 | Silo 6 | 4453 | 0.903 |  | 6e-05 | 0.0553 | 0.7553 | 0.2738 | 117 | 195 | A.Mendoza | 0.5135 | 108 | 1029 | 2115 | 3218.5 | 4709.666667 | 2.98 | 0.1543 | 0.0492 | 0.0283 | 0.5729 | 0.0146 | 0.0347 | 0 | 0.0035 | 0 | 0.1155 | 0.2303 | 0.0844 | 1703.127 | 0.618321476 | 0.04227518 | 0.255999699 | 0.067159407 | 0.032781466 | 0 | 0 | 0.618321476 | 0.041302851 | 0.240434918 | 0.064271553 | 0.031371863 | 0 | 0
2016-05-25 | 5 | 22 | Local | Molino 1 | Silo 6 | 4469 | 0.9072 |  | 6e-05 | 0.0553 | 0.7553 | 0.2738 | 135.75 | 210 | A.Mendoza | 0.5135 | 107 | 1006 | 2211.5 | 3352 | 4951.333333 | 2.98 | 0.1577 | 0.0459 | 0.0267 | 0.5857 | 0.0133 | 0.0335 | 0 | 0.0035 | 0 | 0.1082 | 0.2303 | 0.0726 | 1462.556 | 0.61946346 | 0.040340336 | 0.252981766 | 0.061404828 | 0.044061903 | 0 | 0 | 0.61946346 | 0.039009105 | 0.240965132 | 0.060514458 | 0.043423005 | 0 | 0
2016-05-26 | 5 | 22 | Local | Molino 1 | Silo 6 | 4453 | 0.9085 |  | 6e-05 | 0.0553 | 0.7553 | 0.2723 | 128.18 | 180 | A.Mendoza | 0.5162 | 111 | 842.4 | 1989.5 | 3064 | 4879 | 2.98 | 0.1558 | 0.0459 | 0.0271 | 0.5755 | 0.0149 | 0.0339 | 0 | 0.0035 | 0 | 0.1187 | 0.2303 | 0.0735 | 1535.051 | 0.570013635 | 0.041040982 | 0.253411776 | 0.071422383 | 0.094618355 | 0 | 0 | 0.570013635 | 0.039298108 | 0.238544952 | 0.067629854 | 0.08959412 | 0 | 0
2016-05-27 | 5 | 22 | Local | Molino 1 | Silo 6 | 4552 | 0.9085 |  | 6e-05 | 0.0553 | 0.7553 | 0.2738 | 142.5 | 195 | H.Guerra | 0.5108 | 105 | 846.5 | 2017 | 3209 | 4648.333333 | 2.98 | 0.1554 | 0.0463 | 0.026 | 0.5755 | 0.0148 | 0.0335 | 0 | 0.0034 | 0 | 0.1185 | 0.22372 | 0.0756 | 1757.994 | 0.573949627 | 0.040386941 | 0.25824889 | 0.062919441 | 0.083367748 | 0 | 0 | 0.573949627 | 0.038798388 | 0.244475616 | 0.061409375 | 0.081366922 | 0 | 0
2016-05-28 | 5 | 22 | Local | Molino 1 | Silo 6 | 4486 | 0.9284 |  | 6e-05 | 0.0553 | 0.7553 | 0.2723 | 141.5 | 195 | A.Mendoza | 0.5135 | 108 | 923 | 2117 | 3112.5 | 4569 | 2.98 | 0.1557 | 0.0472 | 0.0271 | 0.5737 | 0.0144 | 0.0343 | 0 | 0.0034 | 0 | 0.119 | 0.22372 | 0.0872 | 1745.402 | 0.571788047 | 0.040678308 | 0.256674394 | 0.061564614 | 0.081654541 | 0 | 0 | 0.571788047 | 0.038895242 | 0.247802015 | 0.060831995 | 0.080682852 | 0 | 0
2016-05-29 | 5 | 23 | Local | Molino 1 | Silo 6 | 4453 | 0.8792 |  | 6e-05 | 0.0553 | 0.7553 | 0.2754 | 147.86 | 195 | J.Salazar | 0.5243 | 114 | 778 | 1863.5 | 2897 | 5080.333333 | 2.98 | 0.155 | 0.0474 | 0.0274 | 0.5695 | 0.0155 | 0.0336 | 0 | 0.0034 | 0 | 0.1129 | 0.22372 | 0.0962 | 1718.638 | 0.574873825 | 0.040729927 | 0.205395202 | 0 | 0.193454352 | 0 | 0 | 0.574873825 | 0.039589489 | 0.197015078 | 0 | 0.188521266 | 0 | 0
2016-05-30 | 5 | 23 | Local | Molino 1 | Silo 6 | 4713 | 0.8927 |  | 6e-05 | 0.0553 | 0.7553 | 0.2738 | 151.96 | 210 | A.Mendoza | 0.5135 | 111 | 942.5 | 2077.5 | 3265.5 | 4349.666667 | 2.98 | 0.1533 | 0.047 | 0.0281 | 0.5649 | 0.0143 | 0.0313 | 0 | 0.0035 | 0 | 0.1222 | 0.2303 | 0.1098 | 840.578 | 0.559139069 | 0.039258701 | 0.124914047 | 0.034820088 | 0.274532524 | 0 | 0 | 0.559139069 | 0.037845387 | 0.118318586 | 0.033932176 | 0.267531945 | 0 | 0
2016-05-31 | 5 | 23 | Local | Molino 1 | Silo 6 | 4299 | 0.9273 |  | 6e-05 | 0.0553 | 0.7553 | 0.2769 | 144.55 | 225 | A.Mendoza | 0.5095 | 108 | 827 | 2013 | 3199.5 | 4371 | 2.98 | 0.1552 | 0.0465 | 0.0277 | 0.5703 | 0.0139 | 0.0342 | 0 | 0.0035 | 0 | 0.1197 | 0.2303 | 0.0993 | 1645.56 | 0.577311067 | 0.041323319 | 0.241862952 | 0 | 0.165622037 | 0 | 0 | 0.577311067 | 0.039381123 | 0.229527942 | 0 | 0.162823025 | 0 | 0
2016-06-01 | 6 | 23 | Local | Molino 1 | Silo 6 | 4486 | 0.893 | -0.0002 | -0.0002 | 0.0446 | 0.7879 | 0.2738 | 137.65 | 210 | A.Mendoza | 0.5095 | 107 | 968.5 | 0 | 3279.333333 | 4727.333333 | 2.91 | 0.1558 | 0.0461 | 0.0265 | 0.5796 | 0.0142 | 0.0334 | 0 | 0.0035 | 0 | 0.1225 | 0.2303 | 0.0994 | 420.438 | 0.568454802 | 0.040434024 | 0.249739557 | 0 | 0.172315538 | 0 | 0 | 0.568454802 | 0.03849319 | 0.233056955 | 0 | 0.170833624 | 0 | 0
2016-06-02 | 6 | 23 | Local | Molino 1 | Silo 6 | 4402 | 0.879 | -0.0002 | -0.0002 | 0.0446 | 0.7879 | 0.2754 | 106 | 180 | J.Salazar | 0.509 | 106 | 1089 | 2131.5 | 3266.5 | 4506 | 2.91 | 0.1541 | 0.0469 | 0.0273 | 0.564 | 0.0134 | 0.0331 | 0 | 0.0036 | 0 | 0.1158 | 0.23688 | 0.1078 | 509.57 | 0.571069725 | 0.039248778 | 0.243342426 | 0 | 0.175942461 | 0 | 0 | 0.571069725 | 0.038071315 | 0.227671174 | 0 | 0.173971906 | 0 | 0
2016-06-03 | 6 | 23 | Local | Molino 1 | Silo 6 | 4229 | 0.8781 | -0.0002 | -0.0002 | 0.0446 | 0.7879 | 0.2769 | 145 | 210 | A.Mendoza | 0.511 | 109 | 1231 | 2165.5 | 3356.5 | 4301.666667 | 2.91 | 0.1515 | 0.0499 | 0.0294 | 0.5501 | 0.0147 | 0.0326 | 0 | 0.0035 | 0 | 0.1097 | 0.2303 | 0.1085 | 1623.986 | 0.564044271 | 0.040640744 | 0.251233693 | 0.075094859 | 0.099540267 | 0 | 0 | 0.564044271 | 0.038820039 | 0.237047364 | 0.074261306 | 0.09843537 | 0 | 0
2016-06-04 | 6 | 23 | Local | Molino 1 | Silo 6 | 4617 | 0.9249 | -0.0002 | -0.0002 | 0.0446 | 0.7879 | 0.2738 | 142 | 210 | J,Salazar | 0.5162 | 105 | 926.5 | 1943.5 | 2953 | 4138.333333 | 2.91 | 0.1528 | 0.0485 | 0.0287 | 0.5605 | 0.0148 | 0.0332 | 0 | 0.0036 | 0 | 0.1167 | 0.23688 | 0.1173 | 1339.502 | 0.564388855 | 0.04031349 | 0.250092945 | 0.075828927 | 0.100554534 | 0 | 0 | 0.564388855 | 0.038539696 | 0.234887294 | 0.074987226 | 0.099438379 | 0 | 0
2016-06-05 | 6 | 24 | Local | Molino 1 | Silo 6 | 4385 | 0.9136 | -0.0002 | -0.0002 | 0.0446 | 0.7879 | 0.2754 | 153.5 | 225 | J.Salazar | 0.52 | 106 | 894.15 | 1744 | 2383.5 | 3791.333333 | 2.91 | 0.1525 | 0.0507 | 0.029 | 0.56 | 0.0155 | 0.0332 | 0 | 0.0037 | 0 | 0.1209 | 0.24346 | 0.1128 | 899.949 | 0.564476431 | 0.040002267 | 0.246680645 | 0.067901626 | 0.111923009 | 0 | 0 | 0.564476431 | 0.03812216 | 0.232052483 | 0.067324462 | 0.110971663 | 0 | 0
2016-06-06 | 6 | 24 | Local | Molino 1 | Silo 6 | 4853 | 0.9076 | -0.0002 | -0.0002 | 0.0446 | 0.7879 | 0.2769 | 146.25 | 210 | A.Mendoza | 0.511 | 106 | 806 | 1819 | 2373 | 3857.333333 | 2.91 | 0.1545 | 0.0483 | 0.0283 | 0.5596 | 0.0146 | 0.0314 | 0 | 0.0035 | 0 | 0.1284 | 0.2303 | 0.1047 | 323.773 | 0.562122228 | 0.040151588 | 0.250175277 | 0 | 0.180827308 | 0 | 0 | 0.562122228 | 0.038545524 | 0.233063288 | 0 | 0.179019035 | 0 | 0
2016-06-07 | 6 | 24 | Local | Molino 1 | Silo 6 | 4469 | 0.9007 | -0.0002 | -0.0002 | 0.0446 | 0.7879 | 0.2738 | 146.25 | 210 | H.Guerra | 0.512 | 106 | 703 | 1790.5 | 2908.5 | 3940 | 2.91 | 0.159 | 0.0435 | 0.0265 | 0.5766 | 0.0152 | 0.0334 | 0 | 0.0035 | 0 | 0.1287 | 0.2303 | 0.0856 | 1146.711 | 0.56596649 | 0.040114728 | 0.25115308 | 0 | 0.171730279 | 0 | 0 | 0.56596649 | 0.038028762 | 0.237205713 | 0 | 0.170098841 | 0 | 0
2016-06-08 | 6 | 24 | Local | Molino 1 | Silo 6 | 4503 | 0.9077 | -0.0002 | -0.0002 | 0.0446 | 0.7879 | 0.2738 | 108.75 | 150 | H.Guerra | 0.518 | 106 | 807.5 | 1950.5 | 2873.5 | 4368.333333 | 2.91 | 0.1544 | 0.0485 | 0.0285 | 0.5604 | 0.0153 | 0.0316 | 0 | 0.0035 | 0 | 0.128 | 0.2303 | 0.1091 | 1521.724 | 0.565805626 | 0.040086113 | 0.249716769 | 0 | 0.170903528 | 0 | 0 | 0.565805626 | 0.038001635 | 0.235457941 | 0 | 0.168733053 | 0 | 0
2016-06-09 | 6 | 24 | Local | Molino 1 | Silo 1 | 4402 | 0.9442 | -0.0002 | -0.0002 | 0.0446 | 0.7879 | 0.2769 | 145 | 180 | J.Salazar | 0.514 | 107 | 1011.5 | 2681 | 3539 | 5217.333333 | 2.91 | 0.1419 | 0.0584 | 0.0332 | 0.5354 | 0.016 | 0.0341 | 0 | 0.0036 | 0 | 0.0857 | 0.23688 | 0.1551 | 180.431 | 0.587482195 | 0.036024852 | 0.271571958 | 0 | 0.13003863 | 0 | 0 | 0.587482195 | 0.034151559 | 0.256065199 | 0 | 0.128517178 | 0 | 0
2016-06-11 | 6 | 24 | Local | Molino 1 | Silo 8 | 4914 | 0.9507 | -0.0002 | -0.0002 | 0.0446 | 0.7879 | 0.2769 | 148.13 | 240 | H.Guerra | 0.514 | 106 | 1146 | 2501 | 3474.5 | 4676 | 2.91 | 0.147 | 0.0524 | 0.0314 | 0.5496 | 0.0153 | 0.0346 | 0 | 0.0037 | 0 | 0.1039 | 0.24346 | 0.1301 | 1071.094 | 0.565776673 | 0.040612682 | 0.239941592 | 0 | 0.178611775 | 0 | 0 | 0.565776673 | 0.038758036 | 0.227480626 | 0 | 0.176754212 | 0 | 0
2016-06-11 | 6 | 24 | Local | Molino 3 | Silo 6 | 5634 | 0.9327 | -0.0002 | -0.0002 | 0.0446 | 0.7879 | 0.2615 | 217 | 270 | J.Salazar | 0.53 | 106 | 1040 | 2633 | 3855 | 4871.666667 | 2.91 | 0.1695 | 0.0308 | 0.022 | 0.6413 | 0.0129 | 0.0353 | 0 | 0.0035 | 0 | 0.1379 | 0.2303 | 0.0932 | 486.114 | 0.6850245 | 0.040566616 | 0.291906837 | 0 | 0 | 0 | 0 | 0.6850245 | 0.040566616 | 0.291906837 | 0 | 0 | 0 | 0
2016-06-12 | 6 | 25 | Local | Molino 1 | Silo 8 | 4334 | 0.9037 | -0.0002 | -0.0002 | 0.0446 | 0.7879 | 0.2692 | 142 | 210 | J.Salazar | 0.523 | 107 | 829.75 | 2094 | 3362 | 4561.666667 | 2.91 | 0.1518 | 0.0502 | 0.0282 | 0.5658 | 0.0159 | 0.0341 | 0 | 0.0036 | 0 | 0.1093 | 0.23688 | 0.1017 | 1475.244 | 0.567363772 | 0.040671238 | 0.251483822 | 0 | 0.169873594 | 0 | 0 | 0.567363772 | 0.038637676 | 0.234232032 | 0 | 0.168106908 | 0 | 0
2016-06-13 | 6 | 25 | Local | Molino 1 | Silo 8 | 4552 | 0.8948 | -0.0002 | -0.0002 | 0.0446 | 0.7879 | 0.2738 | 157 | 210 | A.Mendoza | 0.5135 | 110 | 974.05 | 2263.5 | 3219.5 | 4586.333333 | 2.91 | 0.1527 | 0.0497 | 0.0271 | 0.5663 | 0.0169 | 0.0355 | 0 | 0.0034 | 0 | 0.1071 | 0.22372 | 0.0796 | 1676.29 | 0.56732427 | 0.039969218 | 0.251746416 | 0 | 0.166844639 | 0 | 0 | 0.56732427 | 0.038477034 | 0.237531135 | 0 | 0.164575552 | 0 | 0
2016-06-14 | 6 | 25 | Local | Molino 1 | Silo 8 | 4552 | 0.9153 | -0.0002 | -0.0002 | 0.0446 | 0.7879 | 0.2738 | 134 | 180 | H.Guerra | 0.5135 | 106 | 987.4 | 2075.5 | 3592.5 | 5296 | 2.91 | 0.1468 | 0.0529 | 0.031 | 0.5494 | 0.0153 | 0.0346 | 0 | 0.0036 | 0 | 0.108 | 0.23688 | 0.0819 | 1091.285 | 0.567221212 | 0.041235791 | 0.275795049 | 0 | 0.143130346 | 0 | 0 | 0.567221212 | 0.039297709 | 0.259081869 | 0 | 0.141813547 | 0 | 0
2016-06-14 | 6 | 25 | Local | Molino 3 | Silo 6 | 3299 | 0.9059 | -0.0002 | -0.0002 | 0.0446 | 0.7879 | 0.2462 | 150 | 195 | H.Guerra | 0.4973 | 112 | 1490 | 3130 | 4583 | 6529 | 2.91 | 0.1575 | 0.0381 | 0.0251 | 0.6293 | 0.0123 | 0.0382 | 0 | 0.0035 | 0 | 0.0475 | 0.2303 | 0.0116 | 0 | 0 | 0 | 0 | 0 | 0 | 0 | 0 | 0 | 0 | 0 | 0 | 0 | 0 | 0
2016-06-15 | 6 | 25 | Local | Molino 1 | Silo 6 | 4776 | 0.8895 | -0.0002 | -0.0002 | 0.0446 | 0.7879 | 0.2723 | 138 | 210 | H.Guerra | 0.5189 | 105 | 868.5 | 2166.5 | 3250 | 4916.666667 | 2.91 | 0.1468 | 0.0545 | 0.032 | 0.5426 | 0.0154 | 0.0337 | 0 | 0.0037 | 0 | 0.1018 | 0.24346 | 0.1312 | 1304.461 | 0.577249914 | 0.039863208 | 0.31920847 | 0 | 0.088701004 | 0 | 0 | 0.577249914 | 0.03799761 | 0.301460479 | 0 | 0.087858344 | 0 | 0
2016-06-16 | 6 | 25 | Local | Molino 3 | Silo 6 | 4601 | 0.9156 | -0.0002 | -0.0002 | 0.0446 | 0.7879 | 0.2615 | 189 | 240 | H.Guerra | 0.5351 | 108.5 | 876.2 | 2208.5 | 3423 | 4950.666667 | 2.91 | 0.1557 | 0.0444 | 0.0257 | 0.5913 | 0.0161 | 0.037 | 0 | 0.0035 | 0 | 0.0987 | 0.2303 | 0.0116 | 1252.417 | 0.65393555 | 0.040377925 | 0.330800364 | 0 | 0 | 0 | 0 | 0.65393555 | 0.040377925 | 0.330800364 | 0 | 0 | 0 | 0
2016-06-17 | 6 | 25 | Local | Molino 1 | Silo 8 | 3976 | 0.9175 | -0.0002 | -0.0002 | 0.0446 | 0.7879 | 0.2815 | 138.2 | 195 | H.Guerra | 0.5081 | 111 | 1195 | 2740 | 4138.5 | 5958.5 | 2.91 | 0.302 | 0.0798 | 0.0411 | 0.4727 | 0.0198 | 0.0315 | 0.0077 | 0.0063 | 0.0048 | 0.033 | 1.18454 | 0.2406 | 752.532 | 0.623229311 | 0.038536567 | 0.322909856 | 0 | 0.037731286 | 0 | 0 | 0.623229311 | 0.03729569 | 0.302857154 | 0 | 0.037372839 | 0 | 0
2016-06-17 | 6 | 25 | Local | Molino 3 | Silo 6 | 5237 | 0.9201 | -0.0002 | -0.0002 | 0.0446 | 0.7879 | 0.2585 | 171.3 | 225 | H.Guerra | 0.5338 | 108 | 942.5 | 2212.5 | 3454 | 5147 | 2.91 | 0.1686 | 0.0315 | 0.0223 | 0.6202 | 0.0123 | 0.0315 | 0 | 0.0034 | 0 | 0.1283 | 0.22372 | 0.0229 | 922.205 | 0.666879924 | 0.040479069 | 0.311861246 | 0 | 0 | 0 | 0 | 0.666879924 | 0.040479069 | 0.311861246 | 0 | 0 | 0 | 0
2016-06-18 | 6 | 25 | Local | Molino 1 | Silo 8 | 3783 | 0.9126 | -0.0002 | -0.0002 | 0.0446 | 0.7879 | 0.28 | 159.7 | 195 | J,Salazar | 0.5122 | 113 | 664.55 | 1597.5 | 2344.5 | 4086 | 2.91 | 0.3276 | 0.087 | 0.0451 | 0.4514 | 0.0189 | 0.028 | 0.0092 | 0.0067 | 0.0052 | 0.0145 | 1.36086 | 0.2534 | 762.077 | 0.619359986 | 0.034117287 | 0.34773389 | 0 | 0 | 0 | 0 | 0.619359986 | 0.032906124 | 0.34773389 | 0 | 0 | 0 | 0
2016-06-19 | 6 | 26 | Local | Molino 1 | Silo 8 | 3743 | 0.9016 | -0.0002 | -0.0002 | 0.0446 | 0.7879 | 0.2769 | 159 | 240 | H.Guerra | 0.5054 | 111 | 984.75 | 2006 | 2895 | 4723.333333 | 2.91 | 0.3084 | 0.084 | 0.045 | 0.4419 | 0.0193 | 0.0344 | 0.000132 | 0.0065 | 0.0055 | 0.0112 | 0.4409 | 0.2773 | 1541.338 | 0.601425515 | 0.034385709 | 0.365289119 | 0 | 0 | 0 | 0 | 0.601425515 | 0.033285366 | 0.365289119 | 0 | 0 | 0 | 0
2016-06-19 | 6 | 26 | Local | Molino 3 | Silo 6 | 4807 | 0.9128 | -0.0002 | -0.0002 | 0.0446 | 0.7879 | 0.2477 | 201 | 270 | H.Guerra | 0.5311 | 112 | 1024 | 2676.5 | 4137 | 5492 | 2.91 | 0.1641 | 0.0336 | 0.0229 | 0.6333 | 0.0137 | 0.0382 | 0 | 0.0034 | 0 | 0.1105 | 0.22372 | 0.02 | 865.751 | 0.646837255 | 0.040866254 | 0.334507266 | 0 | 0 | 0 | 0 | 0.646837255 | 0.040866254 | 0.334507266 | 0 | 0 | 0 | 0
2016-06-20 | 6 | 26 | Local | Molino 1 | Silo 8 | 4944 | 0.9101 | -0.0002 | -0.0002 | 0.0446 | 0.7879 | 0.2769 | 157 | 225 | H.Guerra | 0.504 | 105 | 1006 | 2268 | 3138.5 | 4756 | 2.91 | 0.1383 | 0.06 | 0.0339 | 0.5279 | 0.0162 | 0.031 | 0 | 0 | 0 | 0.0778 | 0 | 0.1607 | 512.442 | 0.618606594 | 0.035125926 | 0.347457859 | 0 | 0 | 0 | 0 | 0.618606594 | 0.033931645 | 0.347457859 | 0 | 0 | 0 | 0
2016-06-20 | 6 | 26 | Local | Molino 3 | Silo 6 | 4944 | 0.9101 | -0.0002 | -0.0002 | 0.0446 | 0.7879 | 0.2769 | 186 | 255 | H.Guerra | 0.524 | 106 | 1024.5 | 2795.5 | 3684 | 5631.666667 | 2.91 | 0.1677 | 0.0309 | 0.0216 | 0.6364 | 0.0134 | 0.0379 | 0 | 0 | 0 | 0.1303 | 0 | 0.0116 | 992.021 | 0.670348712 | 0.040251164 | 0.311283733 | 0 | 0 | 0 | 0 | 0.670348712 | 0.040251164 | 0.311283733 | 0 | 0 | 0 | 0
2016-06-21 | 6 | 26 | Local | Molino 1 | Silo 1 | 3642 | 0.9052 | -0.0002 | -0.0002 | 0.0446 | 0.7879 | 0.2754 | 147 | 210 | J.Acevedo | 0.5122 | 109 | 851.5 | 2049 | 2982.5 | 4616.333333 | 2.91 | 0.3154 | 0.084 | 0.0439 | 0.4659 | 0.0187 | 0.0282 | 0.0086 | 0.0064 | 0 | 0.022 | 1.28112 | 0.2655 | 1081.398 | 0.61402 | 0.03421497 | 0 | 0 | 0.363657044 | 0 | 0 | 0.61402 | 0.033051661 | 0 | 0 | 0.358238554 | 0 | 0
2016-06-22 | 6 | 26 | Local | Molino 1 | Silo 6 | 4552 | 0.8975 | -0.0002 | -0.0002 | 0.0446 | 0.7879 | 0.2708 | 145 | 225 | J.Acevedo | 0.5176 | 106.5 | 725.05 | 1680 | 2735 | 4078 | 2.91 | 0.1181 | 0.0834 | 0.0455 | 0.4352 | 0.0181 | 0.0305 | 0 | 0.0037 | 0 | 0.0536 | 0.24346 | 0.2787 | 866.667 | 0.640384369 | 0.035769217 | 0.259615285 | 0 | 0.067366128 | 0 | 0 | 0.640384369 | 0.034553064 | 0.259615285 | 0 | 0.06628827 | 0 | 0
2016-06-22 | 6 | 26 | Local | Molino 3 | Silo 6 | 3184 | 0.8826 | -0.0002 | -0.0002 | 0.0446 | 0.7879 | 0.2369 | 128 | 210 | J.Acevedo | 0.5068 | 111 | 1151 | 2455 | 3904.5 | 6542 | 2.91 | 0.2169 | 0.04 | 0.0308 | 0.6297 | 0.0143 | 0.0336 | 0 | 0.002 | 0.0037 | 0.0139 | 0.1316 | 0.0231 | 964.232 | 0.843158078 | 0.034037452 | 0.056106829 | 0 | 0.068822648 | 0 | 0 | 0.843158078 | 0.034037452 | 0.056106829 | 0 | 0.068822648 | 0 | 0
2016-06-23 | 6 | 26 | Local | Molino 1 | Silo 6 | 3663 | 0.92 | -0.0002 | -0.0002 | 0.0446 | 0.7879 | 0.2738 | 130 | 195 | J.Acevedo | 0.5203 | 111 | 1060.5 | 2263 | 3644.5 | 5745.333333 | 2.91 | 0.2894 | 0.0757 | 0.0396 | 0.4914 | 0.0166 | 0.032 | 0.0063 | 0.0054 | 0.0049 | 0.037 | 0.98532 | 0.2342 | 928.052 | 0.616344774 | 0.035558352 | 0 | 0 | 0.359908712 | 0 | 0 | 0.616344774 | 0.034633835 | 0 | 0 | 0.353286392 | 0 | 0
2016-06-24 | 6 | 26 | Local | Molino 1 | Silo 6 | 3496 | 0.9277 | -0.0002 | -0.0002 | 0.0446 | 0.7879 | 0.2738 | 138 | 240 | H.Guerra | 0.5 | 110 | 915.3 | 1765.5 | 2685 | 4936.666667 | 2.91 |  | 0.0864 | 0.0438 | 0.4549 | 0.0168 | 0.0273 | 0.0091 | 0.0065 | 0.0054 | 0.0128 | 1.3377 | 0.2062 | 1580.902 | 0.61357377 | 0.034790265 | 0 | 0 | 0.363171784 | 0 | 0 | 0.61357377 | 0.033060029 | 0 | 0 | 0.357615256 | 0 | 0
2016-06-24 | 6 | 26 | Local | Molino 3 | Silo 6 |  | 0.8845 | -0.0002 | -0.0002 | 0.0446 | 0.7879 | 0.2446 | 130 | 210 | H.Guerra | 0.5068 | 111 | 1581.5 | 3178.5 | 4590.5 | 6658 | 2.91 | 0.2048 | 0.0464 | 0.0302 | 0.6442 | 0.0148 | 0.0335 | 0 | 0.0017 | 0.0034 | 0.0112 | 0.11186 | 0.2414 | 276.154 | 0.847353288 | 0.039832847 | 0.119498541 | 0 | 0 | 0 | 0 | 0.847353288 | 0.039832847 | 0.119498541 | 0 | 0 | 0 | 0
2016-06-25 | 6 | 26 | Local | Molino 1 | Silo 6 | 3703 | 0.914 | -0.0002 | -0.0002 | 0.0446 | 0.7879 | 0.2754 | 161 | 180 | J.Acevedo | 0.5149 | 111 | 947.5 | 1931 | 2849 | 5115.333333 | 2.91 |  | 0.0854 | 0.0437 | 0.4573 | 0.0165 | 0.0271 | 0.0091 | 0.0063 | 0.0053 | 0.0165 | 1.32454 | 0.2851 | 1534.227 | 0.605516654 | 0.035196878 | 0.071045549 | 0 | 0.29868657 | 0 | 0 | 0.605516654 | 0.034399082 | 0.071045549 | 0 | 0.294654301 | 0 | 0
2016-06-26 | 6 | 27 | Local | Molino 1 | Silo 6 | 4317 | 0.9067 | -0.0002 | -0.0002 | 0.0446 | 0.7879 | 0.2769 | 141 | 195 | J.Acevedo | 0.5149 | 107 | 851.5 | 1682 | 2623.5 | 4367.666667 | 2.91 | 0.1474 | 0.0531 | 0.0314 | 0.5435 | 0.0154 | 0.0276 | 0 | 0.0035 | 0 | 0.113 | 0.2303 | 0.1403 | 1657.522 | 0.575557971 | 0.034991994 | 0.252183681 | 0 | 0.155873648 | 0 | 0 | 0.575557971 | 0.03352233 | 0.239675371 | 0 | 0.154127863 | 0 | 0
2016-06-27 | 6 | 27 | Local | Molino 1 | Silo 6 | 4419 | 0.902 | -0.0002 | -0.0002 | 0.0446 | 0.7879 | 0.28 | 151 | 210 | J.Acevedo | 0.515 | 106 | 786 | 1688 | 2437.5 | 4013.333333 | 2.91 | 0.141 | 0.0593 | 0.0352 | 0.5154 | 0.0162 | 0.0298 | 0 | 0.0034 | 0 | 0.1008 | 0.22372 | 0.1795 | 1207.829 | 0.569617057 | 0.034773134 | 0.161446695 | 0 | 0.248984749 | 0 | 0 | 0.569617057 | 0.033312663 | 0.154310751 | 0 | 0.245449165 | 0 | 0
2016-06-28 | 6 | 27 | Local | Molino 1 | Silo 6 | 4436 | 0.9247 | -0.0002 | -0.0002 | 0.0446 | 0.7879 | 0.2769 | 130 | 195 | J.Acevedo | 0.52 | 106.5 | 889.5 | 1944 | 2922 | 4278 | 2.91 | 0.1484 | 0.0515 | 0.0316 | 0.5452 | 0.0155 | 0.0299 | 0 | 0.0036 | 0 | 0.1144 | 0.23688 | 0.14 | 1001.74 | 0.578992553 | 0.035937469 | 0.217621339 | 0 | 0.182108132 | 0 | 0 | 0.578992553 | 0.034446064 | 0.208459481 | 0 | 0.179522196 | 0 | 0
2016-06-29 | 6 | 27 | Local | Molino 1 | Silo 6 | 4665 | 0.9459 | -0.0002 | -0.0002 | 0.0446 | 0.7879 | 0.2782 | 128 | 195 | J.Acevedo | 0.527 | 106.5 | 826.5 | 1724.5 | 2587.5 | 4071.666667 | 2.91 | 0.1485 | 0.0516 | 0.0321 | 0.5434 | 0.0155 | 0.0301 | 0 | 0.0035 | 0 | 0.1144 | 0.2303 | 0.1424 | 1169.996 | 0.580343864 | 0.035042855 | 0.164103125 | 0 | 0.229693948 | 0 | 0 | 0.580343864 | 0.033623619 | 0.156341047 | 0 | 0.226110722 | 0 | 0
2016-06-30 | 6 | 27 | Local | Molino 1 | Silo 6 | 4776 | 0.9355 | -0.0002 | -0.0002 | 0.0446 | 0.7879 | 0.2769 | 147 | 195 | J.Acevedo | 0.524 | 107.5 | 796.65 | 1714.5 | 2679 | 4083 | 2.91 | 0.1487 | 0.0527 | 0.0321 | 0.5406 | 0.015 | 0.0303 | 0 | 0.0035 | 0 | 0.1196 | 0.2303 | 0.1465 | 1500.91 | 0.576983297 | 0.035978173 | 0.255844787 | 0 | 0.146302576 | 0 | 0 | 0.576983297 | 0.034491075 | 0.242225317 | 0 | 0.143420416 | 0 | 0
2016-07-01 | 7 | 27 | Local | Molino 1 | Silo 6 | 4649 | 0.9063 | -0.0001 | 4e-05 | 0.031 | 0.6296 | 0.2769 | 125 | 210 | J.Acevedo | 0.528 | 109.5 | 817 | 1833 | 2490 | 3846.333333 | 2.97 | 0.1489 | 0.0514 | 0.0313 | 0.5508 | 0.0149 | 0.0321 | 0 | 0.0036 | 0 | 0.1108 | 0.23688 | 0.1302 | 1679.08 | 0.575315053 | 0.03513829 | 0.253114801 | 0 | 0.150767087 | 0 | 0 | 0.575315053 | 0.033687079 | 0.240231258 | 0 | 0.147932666 | 0 | 0
2016-07-02 | 7 | 27 | Local | Molino 3 | Silo 6 | 2624 | 0.8653 | -0.0001 | 4e-05 | 0.031 | 0.6296 |  | 175 | 240 | J,Salazar | 0.4851 | 103 | 1274 | 2916 | 3998.5 | 6153.333333 | 2.97 | 0.205 | 0.0503 | 0.0377 | 0.649 | 0.19 | 0.0208 | 0.02 | 0.0029 | 0.0024 | 0.0196 | 2.19082 | 0.0103 | 674.004 | 0.965869639 | 0.034628875 | 0 | 0 | 0 | 0 | 0 | 0.965869639 | 0.034628875 | 0 | 0 | 0 | 0 | 0
2016-07-02 | 7 | 27 | Local | Molino 1 | Silo 6 | 4568 | 0.8702 | -0.0001 | 4e-05 | 0.031 | 0.6296 | 0.28 | 143 | 210 | J,Salazar | 0.527 | 112 | 875.5 | 1928 | 2805 | 4240.333333 | 2.97 | 0.15 | 0.0507 | 0.0303 | 0.5547 | 0.0152 | 0.0313 | 0 | 0.0037 | 0 | 0.116 | 0.24346 | 0.1332 | 1138.248 | 0.571053057 | 0.035141727 | 0.259170234 | 0 | 0.135337817 | 0 | 0 | 0.571053057 | 0.034438892 | 0.259170234 | 0 | 0.132793466 | 0 | 0
2016-07-04 | 7 | 28 | Local | Molino 3 | Silo 6 | 3423 | 0.7167 | -0.0001 | 4e-05 | 0.031 | 0.6296 | 0.225 | 118 | 210 | J.Acevedo |  | 105.5 | 1227.5 | 2975 | 4284 | 6363.666667 | 2.97 | 0.2073 | 0.0511 | 0.038 | 0.6534 | 0.007 | 0.0193 | 0.037 | 0.0033 | 0.0023 | 0.0197 | 3.91714 | 0.0122 | 382.025 | 0.965905373 | 0.035076238 | 0 | 0 | 0 | 0 | 0 | 0.965905373 | 0.035076238 | 0 | 0 | 0 | 0 | 0
2016-07-04 | 7 | 28 | Local | Molino 3 | Silo 6 | 3059 | 0.7685 | -0.0001 | 4e-05 | 0.031 | 0.6296 | 0.2263 | 142.5 | 225 | J.Acevedo | 0.4851 |  | 1142 | 2823.5 | 4035.5 | 5810.666667 | 2.97 | 0.2043 | 0.0509 | 0.0379 | 0.6441 |  |  |  | 0.0032 | 0.0022 | 0.0213 | 0.21056 | 0.0254 | 382.025 | 0.965905373 | 0.035076238 | 0 | 0 | 0 | 0 | 0 | 0.965905373 | 0.035076238 | 0 | 0 | 0 | 0 | 0
2016-07-05 | 7 | 28 | Local | Molino 1 | Silo 6 | 4469 | 0.9415 | -0.0001 | 4e-05 | 0.031 | 0.6296 | 0.26 | 130.5 | 195 | H.Guerra | 0.511 | 109 | 1204.5 | 2741.5 | 4041 | 5390.666667 | 2.97 | 0.1414 | 0.0572 | 0.0326 | 0.5381 | 0.0163 | 0.0349 |  | 0.0038 |  | 0.0765 | 0.25004 | 0.1409 | 607.4 | 0.628910109 | 0.036219954 | 0.227197893 | 0 | 0.118538031 | 0 | 0 | 0.628910109 | 0.035350675 | 0.217201185 | 0 | 0.118538031 | 0 | 0
2016-07-07 | 7 | 28 | Local | Molino 1 | Silo 8 | 3880 | 0.9466 | -0.0001 | 4e-05 | 0.031 | 0.6296 | 0.2569 | 138 | 180 | H.Guerra | 0.508 | 111 | 1205.5 | 2914 | 4175.5 | 5499.666667 | 2.97 | 0.1459 | 0.053 | 0.031 | 0.5477 | 0.0169 | 0.0321 |  | 0.0039 |  | 0.0876 | 0.25662 | 0.1234 | 320.92 | 0.620092235 | 0.034276455 | 0.199426648 | 0 | 0.155802069 | 0 | 0 | 0.620092235 | 0.03345382 | 0.190651876 | 0 | 0.155802069 | 0 | 0
2016-07-08 | 7 | 28 | Local | Molino 1 | Silo 8 | 4247 | 0.9444 | -0.0001 | 4e-05 | 0.031 | 0.6296 | 0.2769 | 108.46 | 180 | J.Acevedo | 0.515 | 110 | 999.9 | 2196 | 3500 | 5016.666667 | 2.97 | 0.1448 | 0.0544 | 0.0315 | 0.5447 | 0.0164 | 0.0309 |  | 0.0038 |  | 0.0924 | 0.25004 | 0.1422 | 1702.208 | 0.62330808 | 0.035248336 | 0.205027823 | 0 | 0.149853014 | 0 | 0 | 0.62330808 | 0.034049893 | 0.195186487 | 0 | 0.147455366 | 0 | 0
2016-07-08 | 7 | 28 | Local | Molino 3 | Silo 6 | 4697 | 0.9045 | -0.0001 | 4e-05 | 0.031 | 0.6296 | 0.2508 | 172.11 | 240 | J.Acevedo | 0.5202 | 106 | 1055.5 | 2481 | 3880 | 5197 | 2.97 | 0.1681 | 0.0315 | 0.0229 | 0.6347 | 0.0118 | 0.0326 |  | 0.0035 |  | 0.1266 | 0.2303 | 0.0241 | 1390.758 | 0.674452349 | 0.036246421 | 0.303934976 | 0 | 0 | 0 | 0 | 0.674452349 | 0.036246421 | 0.303934976 | 0 | 0 | 0 | 0
2016-07-09 | 7 | 28 | Local | Molino 1 | Silo 8 | 4229 | 0.9307 | -0.0001 | 4e-05 | 0.031 | 0.6296 | 0.2769 | 128.48 | 180 | H.Guerra | 0.511 | 105 | 1055 | 2146.5 | 3419.5 | 5107.333333 | 2.97 | 0.1423 | 0.058 | 0.0332 | 0.5401 | 0.0167 | 0.0307 |  | 0.0039 |  | 0.0888 | 0.25662 | 0.1426 | 1622.904 | 0.621108827 | 0.035122225 | 0.200258302 | 0 | 0.15711527 | 0 | 0 | 0.621108827 | 0.034349536 | 0.189264122 | 0 | 0.155277021 | 0 | 0
2016-07-09 | 7 | 28 | Local | Molino 3 | Silo 1 | 4838 | 0.9586 | -0.0001 | 4e-05 | 0.031 | 0.6296 | 0.2554 | 181.76 | 225 | H.Guerra | 0.5203 | 106 | 1093 | 2610.5 | 4003 | 5335 | 2.97 | 0.1671 | 0.0322 | 0.023 | 0.6384 | 0.0122 | 0.0307 |  | 0.0035 |  | 0.1126 | 0.2303 | 0.0247 | 736.42 | 0.730561364 | 0.036962603 | 0.232476033 | 0 | 0 | 0 | 0 | 0.730561364 | 0.036962603 | 0.232476033 | 0 | 0 | 0 | 0
2016-07-10 | 7 | 29 | Local | Molino 1 | Silo 8 | 3975 | 0.9431 | -0.0001 | 4e-05 | 0.031 | 0.6296 | 0.2785 | 151.25 | 195 | H.Guerra | 0.516 | 107.5 | 936.55 | 2375.5 | 3574 | 4742 | 2.97 | 0.1413 | 0.0581 | 0.0332 | 0.5367 | 0.0164 | 0.031 |  | 0.0038 |  | 0.0842 | 0.25004 | 0.1021 | 1470.83 | 0.621417839 | 0.036034076 | 0.202606691 | 0 | 0.151857115 | 0 | 0 | 0.621417839 | 0.035241326 | 0.191483584 | 0 | 0.150080386 | 0 | 0
2016-07-11 | 7 | 29 | Local | Molino 1 | Silo 8 | 4104 | 0.9279 | -0.0001 | 4e-05 | 0.031 | 0.6296 | 0.2708 | 138 | 180 | H.Guerra | 0.5162 | 109 | 933.75 | 2314.5 | 3187.5 | 4770.333333 | 2.97 | 0.1454 | 0.0534 | 0.0312 | 0.5533 | 0.0156 | 0.0314 |  | 0.0037 |  | 0.0911 | 0.24346 | 0.1155 | 477.575 | 0.634455321 | 0.035596503 | 0.209391195 | 0 | 0.13240224 | 0 | 0 | 0.634455321 | 0.034137047 | 0.199005392 | 0 | 0.130813414 | 0 | 0
2016-07-12 | 7 | 29 | Local | Molino 1 | Silo 6 | 4601 | 0.91 | -0.0001 | 4e-05 | 0.031 | 0.6296 | 0.2754 | 139 | 195 | H.Guerra | 0.5216 | 109 | 1110 | 2304 | 3486 | 5198 | 2.97 | 0.1431 | 0.0559 | 0.033 | 0.5436 | 0.0152 | 0.0293 |  | 0.0038 |  | 0.091 | 0.25004 | 0.1452 | 336.552 | 0.623974898 | 0.032684399 | 0.202049015 | 0 | 0.152653973 | 0 | 0 | 0.623974898 | 0.031344339 | 0.192027384 | 0 | 0.150822126 | 0 | 0
2016-07-12 | 7 | 29 | Local | Molino 3 | Silo 6 | 3436 | 0.8915 | -0.0001 | 4e-05 | 0.031 | 0.6296 | 0.2262 | 140 | 195 | H.Guerra | 0.4851 | 105 | 1575.5 | 3098 | 4623.5 | 7205 | 2.97 | 0.1491 | 0.0422 | 0.0268 | 0.627 | 0.0126 | 0.037 |  | 0.0034 |  | 0.0111 | 0.22372 |  | 535.893 | 0.940486254 | 0.037843375 | 0.023698761 | 0 | 0 | 0 | 0 | 0.940486254 | 0.037843375 | 0.023698761 | 0 | 0 | 0 | 0
2016-07-13 | 7 | 29 | Local | Molino 1 | Silo 6 | 4299 | 0.9414 | -0.0001 | 4e-05 | 0.031 | 0.6296 | 0.2769 | 145 | 195 | J,Salazar | 0.5216 | 108 | 993 | 2309 | 3382.5 | 4939 | 2.97 | 0.1423 | 0.0572 | 0.0335 | 0.5373 | 0.0149 | 0.0302 |  | 0.0039 |  | 0.0836 | 0.25662 | 0.1502 | 1314.164 | 0.621688008 | 0.035003242 | 0.200127229 | 0 | 0.153887186 | 0 | 0 | 0.621688008 | 0.033484101 | 0.190941389 | 0 | 0.151809709 | 0 | 0
2016-07-14 | 7 | 29 | Local | Molino 1 | Silo 6 | 4552 | 0.8713 | -0.0001 | 4e-05 | 0.031 | 0.6296 | 0.2738 | 142 | 195 | J.Salazar | 0.5203 | 112 | 906 | 2248 | 3419 | 4918 | 2.97 | 0.2396 | 0.0608 | 0.0333 | 0.5228 | 0.0151 | 0.0265 | 0.007 | 0.0045 | 0.0037 | 0.0851 | 0.9961 | 0.1562 | 1003.899 | 0.623568706 | 0.034864065 | 0.201215461 | 0 | 0.15324948 | 0 | 0 | 0.623568706 | 0.033354451 | 0.189826666 | 0 | 0.151134637 | 0 | 0
2016-07-15 | 7 | 29 | Local | Molino 1 | Silo 6 | 4086 | 0.9317 | -0.0001 | 4e-05 | 0.031 | 0.6296 | 0.2708 | 154 | 225 | H.Guerra | 0.5135 | 105 | 1029.9 | 2204 | 3360 | 4339 | 2.97 | 0.1434 | 0.0569 | 0.0336 | 0.5351 | 0.0149 | 0.0298 |  | 0.0039 |  | 0.091 | 0.25662 | 0.1461 | 680.865 | 0.625674693 | 0.035249278 | 0.207089511 | 0 | 0.145893826 | 0 | 0 | 0.625674693 | 0.033758234 | 0.194674495 | 0 | 0.143486578 | 0 | 0
2016-07-16 | 7 | 29 | Local | Molino 1 | Silo 6 | 4012 | 0.9331 | -0.0001 | 4e-05 | 0.031 | 0.6296 | 0.2738 | 141 | 210 | J,Salazar | 0.5203 | 105 | 982.65 | 2087 | 3355 | 5122 | 2.97 | 0.1435 | 0.0561 | 0.0335 | 0.5392 | 0.0151 | 0.0308 |  | 0.0038 |  | 0.0848 | 0.25004 | 0.1242 | 1413.29 | 0.655208768 | 0.036793581 | 0.21156309 | 0 | 0.109470809 | 0 | 0 | 0.655208768 | 0.035224335 | 0.200096371 | 0 | 0.107193816 | 0 | 0
2016-07-17 | 7 | 30 | Local | Molino 1 | Silo 6 | 4334 | 0.8966 | -0.0001 | 4e-05 | 0.031 | 0.6296 | 0.2733 | 127 | 180 | J,Salazar | 0.5202 | 111 | 913 | 1960 | 3111.5 | 4391.333333 | 2.97 | 0.1397 | 0.0601 | 0.0348 | 0.5264 | 0.0153 | 0.0306 |  | 0.0038 |  | 0.0791 | 0.25004 | 0.1632 | 1781.766 | 0.621854946 | 0.035358178 | 0.200363011 | 0 | 0.153762615 | 0 | 0 | 0.621854946 | 0.033830705 | 0.190551902 | 0 | 0.151533057 | 0 | 0
2016-07-18 | 7 | 30 | Local | Molino 1 | Silo 6 | 4031 | 0.9006 | -0.0001 | 4e-05 | 0.031 | 0.6296 | 0.2662 | 138.46 | 195 | J.Salazar | 0.5162 | 112 | 965 | 2073.5 | 2924.5 | 4634.333333 | 2.97 | 0.144 | 0.0555 | 0.0331 | 0.5449 | 0.0145 | 0.0248 |  | 0.0039 |  | 0.0867 | 0.25662 | 0.15 | 628.556 | 0.630015464 | 0.035000859 | 0.22273274 | 0 | 0.127371308 | 0 | 0 | 0.630015464 | 0.033600825 | 0.209012403 | 0 | 0.125893801 | 0 | 0
2016-07-19 | 7 | 30 | Local | Molino 1 | Silo 8 | 4402 | 0.9081 | -0.0001 | 4e-05 | 0.031 | 0.6296 | 0.2662 | 147.86 | 210 | A.Mendoza | 0.5108 | 106 | 977.4 | 2379 | 3198 | 4720.333333 | 2.97 | 0.1446 | 0.0555 | 0.0328 | 0.5387 | 0.0153 | 0.0301 |  | 0.0038 |  | 0.0989 | 0.25004 | 0.1483 | 419.576 | 0.59583961 | 0.033367018 | 0.233569127 | 0 | 0.152739909 | 0 | 0 | 0.59583961 | 0.032099071 | 0.21932141 | 0 | 0.148310452 | 0 | 0
2016-07-20 | 7 | 30 | Local | Molino 1 | Silo 8 | 4469 | 0.9038 | -0.0001 | 4e-05 | 0.031 | 0.6296 | 0.2707 | 152.61 | 195 | A.Mendoza | 0.5135 | 112 | 1001.5 | 2160.5 | 3192 | 4783.333333 | 2.97 | 0.1458 | 0.0533 | 0.0322 | 0.5456 | 0.014 | 0.0302 |  | 0.0037 |  | 0.0976 | 0.24346 | 0.1438 | 1608.189 | 0.593213857 | 0.035443595 | 0.231937913 | 0 | 0.153110735 | 0 | 0 | 0.593213857 | 0.034022307 | 0.219652935 | 0 | 0.150201631 | 0 | 0
2016-07-22 | 7 | 30 | Local | Molino 1 | Silo 8 | 4868 | 0.892 | -0.0001 | 4e-05 | 0.031 | 0.6296 | 0.2708 | 157.58 | 210 | J.Acevedo | 0.5122 | 105.5 | 1008 | 2068 | 3115 | 4988 | 2.97 | 0.1488 | 0.051 | 0.0311 | 0.553 | 0.0153 | 0.0307 |  | 0.0036 |  | 0.0914 | 0.23688 | 0.1156 | 1163.066 | 0.594119336 | 0.035251654 | 0.231285241 | 0.029714565 | 0.123704932 | 0 | 0 | 0.594119336 | 0.033977307 | 0.218483603 | 0.029714565 | 0.121540095 | 0 | 0
2016-07-23 | 7 | 30 | Local | Molino 1 | Silo 8 | 3622 | 0.9098 | -0.0001 | 4e-05 | 0.031 | 0.6296 | 0.2692 | 153.21 | 195 | A.Mendoza | 0.5068 | 110 | 1005 | 2488 | 3436.5 | 5319.333333 | 2.97 | 0.1511 | 0.0485 | 0.0284 | 0.5724 | 0.0148 | 0.031 |  | 0.0035 |  | 0.1039 | 0.2303 | 0.0921 | 1692.895 | 0.603108876 | 0.035442245 | 0.23687234 | 0.041183889 | 0.09908116 | 0 | 0 | 0.603108876 | 0.034001518 | 0.222624469 | 0.041183889 | 0.092700333 | 0 | 0
2016-07-24 | 7 | 31 | Local | Molino 1 | Silo 6 | 4585 | 0.908 | -0.0001 | 4e-05 | 0.031 | 0.6296 | 0.269 | 140.63 | 195 | A.Mendoza | 0.5068 | 114 | 1040.5 | 2260 | 3380.5 | 5032.333333 | 2.97 | 0.15 | 0.051 | 0.0291 | 0.5629 | 0.0146 | 0.031 |  | 0.0035 |  | 0.1054 | 0.2303 | 0.1093 | 1697.76 | 0.596668552 | 0.035340684 | 0.233248516 | 0.043704646 | 0.106135143 | 0 | 0 | 0.596668552 | 0.034121431 | 0.219370229 | 0.043704646 | 0.100234029 | 0 | 0
2016-07-25 | 7 | 31 | Local | Molino 1 | Silo 6 | 4492 | 0.9087 | -0.0001 | 4e-05 | 0.031 | 0.6296 | 0.2708 | 171 | 210 | A.Mendoza | 0.5 | 108 | 1107 | 2272 | 3559 | 4832.333333 | 2.97 | 0.151 | 0.0486 | 0.0281 | 0.5675 | 0.0154 | 0.0294 |  | 0.0033 |  | 0.1044 | 0.21714 | 0.0951 | 1579.891 | 0.54813908 | 0.036078438 | 0.231028596 | 0.060466197 | 0.139278596 | 0 | 0 | 0.54813908 | 0.034833732 | 0.217282395 | 0.060466197 | 0.131534706 | 0 | 0
2016-07-26 | 7 | 31 | Local | Molino 1 | Silo 6 | 4681 | 0.9079 | -0.0001 | 4e-05 | 0.031 | 0.6296 | 0.2677 | 160 | 225 | A.Mendoza | 0.5 | 105 | 998.5 | 2187 | 3535 | 4822.333333 | 2.97 | 0.1498 | 0.0495 | 0.0284 | 0.5681 | 0.0156 | 0.0319 |  | 0.0034 |  | 0.1052 | 0.22372 | 0.0939 | 1615.685 | 0.640595166 | 0.039611682 | 0.217245317 | 0.029943956 | 0.085689971 | 0 | 0 | 0.640595166 | 0.038344108 | 0.205427172 | 0.029943956 | 0.083770515 | 0 | 0
2016-07-27 | 7 | 31 | Local | Molino 3 | Silo 1 | 3644 | 0.8719 | -0.0001 | 4e-05 | 0.031 | 0.6296 | 0.2723 | 127.5 | 210 | A.Mendoza | 0.4946 | 110 | 998.5 | 2796 | 4181.5 | 5631.666667 | 2.97 | 0.1566 | 0.0371 | 0.0323 | 0.6338 |  | 0.0202 |  | 0.0046 |  | 0.0516 | 0.30268 | 0.0279 | 684.121 | 0.945739131 | 0.03283045 | 0.02309533 | 0 | 0 | 0 | 0 | 0.945739131 | 0.03283045 | 0.02309533 | 0 | 0 | 0 | 0
2016-07-28 | 7 | 31 | Local | Molino 1 | Silo 6 | 4868 | 0.9241 | -0.0001 | 4e-05 | 0.031 | 0.6296 | 0.28 | 118 | 180 | A.Mendoza | 0.5135 | 109 | 1056 | 2246.5 | 3263.5 | 4624 | 2.97 | 0.1461 | 0.053 | 0.0321 | 0.5394 | 0.0145 | 0.0306 |  | 0.003 |  | 0.1143 | 0.1974 | 0.1432 | 1694.595 | 0.563556484 | 0.038357248 | 0.263779841 | 0 | 0.153892818 | 0 | 0 | 0.563556484 | 0.037129816 | 0.245420764 | 0 | 0.150876519 | 0 | 0
2016-07-28 | 7 | 31 | Local | Molino 1 | Silo 6 | 4697 | 0.9092 | -0.0001 | 4e-05 | 0.031 | 0.6296 | 0.2723 | 127.5 | 210 | A.Mendoza | 0.5068 | 106 | 937 | 2234.5 | 3276 | 4755.333333 | 2.97 | 0.146 | 0.053 | 0.0315 | 0.5477 | 0.0149 | 0.0305 |  | 0.0035 |  | 0.1043 | 0.2303 | 0.123 | 1694.595 | 0.563556484 | 0.038357248 | 0.263779841 | 0 | 0.153892818 | 0 | 0 | 0.563556484 | 0.037129816 | 0.245420764 | 0 | 0.150876519 | 0 | 0
2016-07-29 | 7 | 31 | Local | Molino 1 | Silo 6 | 4713 | 0.9103 | -0.0001 | 4e-05 | 0.031 | 0.6296 | 0.2769 | 122 | 180 | A.Mendoza | 0.507 | 110 | 915 | 2027.5 | 3283 | 4490.666667 | 2.97 | 0.1461 | 0.0533 | 0.0325 | 0.5376 | 0.0151 | 0.0307 |  | 0.0036 |  | 0.111 | 0.23688 | 0.1405 | 1629.893 | 0.553410561 | 0.038652844 | 0.273637595 | 0 | 0.154730403 | 0 | 0 | 0.553410561 | 0.037485528 | 0.254373508 | 0 | 0.151836944 | 0 | 0
2016-07-31 | 7 | 32 | Local | Molino 1 | Silo 1 | 4697 | 0.9098 | -0.0001 | 4e-05 | 0.031 | 0.6296 | 0.2815 | 157.73 | 210 | A.Mendoza | 0.5068 | 105 | 990.5 | 1990 | 3236.5 | 4625.666667 | 2.97 | 0.1463 | 0.0535 | 0.0325 | 0.5379 | 0.0159 | 0.0308 |  | 0.0036 |  | 0.1112 | 0.23688 | 0.1505 | 1666.274 | 0.55152994 | 0.038409049 | 0.274864758 | 0 | 0.153526371 | 0 | 0 | 0.55152994 | 0.036488597 | 0.258455332 | 0 | 0.149903148 | 0 | 0
2016-08-02 | 8 | 32 | Internacional | Molino 1 | Silo 6 | 4681 | 0.9132 | -0.0004 | 0.00014 | 0.0532 | 0.76 | 0.2769 | 138.75 | 210 | A.Mendoza | 0.5135 | 110 | 908 | 2030 | 3099 | 4256.333333 | 2.93 | 0.1462 | 0.0543 | 0.0321 | 0.5349 | 0.0158 | 0.0307 |  | 0.0036 |  | 0.119 | 0.23688 | 0.1511 | 1361.662 | 0.533906359 | 0.039657419 | 0.293758657 | 0 | 0.151000028 | 0 | 0 | 0.533906359 | 0.037932321 | 0.277161293 | 0 | 0.147844127 | 0 | 0
2016-08-03 | 8 | 32 | Internacional | Molino 1 | Silo 6 | 4822 | 0.9151 | -0.0004 | 0.00014 | 0.0532 | 0.76 | 0.2785 | 130 | 195 | A.Mendoza | 0.514 | 110 | 939 | 2035 | 3342.5 | 4570 | 2.93 | 0.1453 | 0.0559 | 0.0319 | 0.5341 | 0.0165 | 0.0306 |  | 0.0036 |  | 0.1187 | 0.23688 | 0.1609 | 1007.292 | 0.534105304 | 0.038717671 | 0.295842715 | 0 | 0.15406059 | 0 | 0 | 0.534105304 | 0.036936658 | 0.274897051 | 0 | 0.150363136 | 0 | 0
2016-08-04 | 8 | 32 | Internacional | Molino 1 | Silo 6 | 4681 | 0.9069 | -0.0004 | 0.00014 | 0.0532 | 0.76 | 0.2769 | 141.96 | 210 | A.Mendoza | 0.5135 | 110 | 921 | 2070.5 | 3304.5 | 4718 | 2.93 | 0.1453 | 0.0557 | 0.0326 | 0.5315 | 0.0167 | 0.0312 |  | 0.0036 |  | 0.1125 | 0.23688 | 0.1804 | 1579.285 | 0.566078953 | 0.038625074 | 0.257711559 | 0 | 0.152698215 | 0 | 0 | 0.566078953 | 0.037195946 | 0.244027076 | 0 | 0.150300853 | 0 | 0
2016-08-05 | 8 | 32 | Internacional | Molino 1 | Silo 6 | 4104 | 0.9029 | -0.0004 | 0.00014 | 0.0532 | 0.76 | 0.2723 | 140.71 | 210 | A.Mendoza | 0.514 | 111 | 1010.5 | 2177 | 3654 | 5148 | 2.93 | 0.1474 | 0.0529 | 0.0308 | 0.5483 | 0.0151 | 0.0316 |  | 0.0035 |  | 0.0941 | 0.2303 | 0.1242 | 1703.104 | 0.607126752 | 0.038165608 | 0.226057833 | 0 | 0.143678836 | 0 | 0 | 0.607126752 | 0.036677149 | 0.212516969 | 0 | 0.140632845 | 0 | 0
2016-08-06 | 8 | 32 | Internacional | Molino 1 | Silo 6 | 4049 | 0.9254 | -0.0004 | 0.00014 | 0.0532 | 0.76 | 0.2754 | 155.22 | 210 | A.Mendoza | 0.5135 | 112 | 1150.5 | 2670.5 | 3936.5 | 5475.666667 | 2.93 | 0.145 | 0.0546 | 0.0313 | 0.5526 | 0.016 | 0.0323 |  | 0.0036 |  | 0.087 | 0.23688 | 0.1259 | 858.122 | 0.602478435 | 0.039621406 | 0.222579074 | 0 | 0.152407233 | 0 | 0 | 0.602478435 | 0.038115792 | 0.206998539 | 0 | 0.14874946 | 0 | 0
2016-08-08 | 8 | 33 | Internacional | Molino 1 | Silo 6 | 4385 | 0.9024 | -0.0004 | 0.00014 | 0.0532 | 0.76 | 0.2723 | 126 | 180 | A.Mendoza | 0.5135 | 112 | 1063 | 2085.5 | 3908.5 | 5070.333333 | 2.93 | 0.1428 | 0.0574 | 0.0323 | 0.5399 | 0.0162 | 0.0298 |  | 0.0036 |  | 0.0893 | 0.23688 | 0.1401 | 337.94 | 0.62437119 | 0.032550157 | 0.174587205 | 0 | 0.181949458 | 0 | 0 | 0.62437119 | 0.031313251 | 0.1623661 | 0 | 0.177582671 | 0 | 0
2016-08-08 | 8 | 33 | Internacional | Molino 3 | Silo 6 | 3475 | 0.9442 | -0.0004 | 0.00014 | 0.0532 | 0.76 | 0.2523 | 175 | 240 | A.Mendoza | 0.4905 | 111 | 1856.5 | 3494 | 5064.5 | 7066.666667 | 2.93 | 0.1827 | 0.0434 | 0.0288 | 0.6327 | 0.0132 | 0.0339 | 0.0014 | 0.0015 | 0.0032 | 0.0491 | 0.2387 | 0.0118 | 133.372 | 0.877245599 | 0.028191824 | 0.100470863 | 0 | 0 | 0 | 0 | 0.877245599 | 0.028191824 | 0.100470863 | 0 | 0 | 0 | 0
2016-08-10 | 8 | 33 | Internacional | Molino 1 | Silo 6 | 4012 | 0.9174 | -0.0004 | 0.00014 | 0.0532 | 0.76 | 0.2677 | 145 | 195 | A.Mendoza | 0.5135 | 115 | 1101 | 2289.5 | 3571.5 | 5248 | 2.93 | 0.1461 | 0.0526 | 0.0304 | 0.5539 | 0.0148 | 0.0322 |  | 0.0035 |  | 0.0855 | 0.2303 | 0.118 | 404.093 | 0.626093498 | 0.039594846 | 0.200448907 | 0.080006335 | 0.069956668 | 0 | 0 | 0.626093498 | 0.038169431 | 0.185776047 | 0.080006335 | 0.068977275 | 0 | 0
2016-08-12 | 8 | 33 | Internacional | Molino 1 | Silo 6 | 4601 | 0.9149 | -0.0004 | 0.00014 | 0.0532 | 0.76 | 0.2692 | 154 | 195 | A.Mendoza | 0.5162 | 115 | 1003 | 2162.5 | 3227 | 4582.333333 | 2.93 | 0.1466 | 0.0524 | 0.0308 | 0.5428 | 0.0154 | 0.0332 |  | 0.0035 |  | 0.0992 | 0.2303 | 0.1217 | 1468.314 | 0.58946792 | 0.038559191 | 0.231524728 | 0.082776572 | 0.072025466 | 0 | 0 | 0.58946792 | 0.037518093 | 0.218212056 | 0.082776572 | 0.070671387 | 0 | 0
2016-08-13 | 8 | 33 | Internacional | Molino 1 | Silo 6 | 4729 | 0.9243 | -0.0004 | 0.00014 | 0.0532 | 0.76 | 0.28 | 133 | 180 | A.Mendoza | 0.5095 | 106 | 908 | 2064.5 | 3141.5 | 4871.333333 | 2.93 | 0.1426 | 0.0573 | 0.0321 | 0.5274 | 0.017 | 0.0354 |  | 0.0034 |  | 0.1021 | 0.22372 | 0.1095 | 1618.8 | 0.592454287 | 0.038020138 | 0.232862614 | 0.082779837 | 0.070442921 | 0 | 0 | 0.592454287 | 0.036689434 | 0.217633399 | 0.082779837 | 0.067597027 | 0 | 0
2016-08-14 | 8 | 34 | Internacional | Molino 1 | Silo 6 | 4791 | 0.9202 | -0.0004 | 0.00014 | 0.0532 | 0.76 | 0.2738 | 128 | 180 | A.Mendoza | 0.5135 | 110 | 1024.25 | 2082.5 | 3532 | 5036.666667 | 2.93 | 0.147 | 0.0528 | 0.03 | 0.5488 | 0.016 | 0.0328 |  | 0.0034 |  | 0.0997 | 0.22372 | 0.1383 | 1304.052 | 0.591155874 | 0.038750755 | 0.231204737 | 0.083212173 | 0.072094518 | 0 | 0 | 0.591155874 | 0.037452605 | 0.216083947 | 0.083212173 | 0.070436344 | 0 | 0
2016-08-16 | 8 | 34 | Internacional | Molino 1 | Silo 6 | 4729 | 0.9141 | -0.0004 | 0.00014 | 0.0532 | 0.76 | 0.2738 | 122 | 165 | A.Mendoza | 0.5135 | 112 | 1241.5 | 2079.5 | 3268.5 | 4665.666667 | 2.93 | 0.1458 | 0.0535 | 0.0314 | 0.5422 | 0.0165 | 0.0267 |  | 0.0036 |  | 0.1052 | 0.23688 | 0.138 | 328.694 | 0.596299294 | 0.033465777 | 0.231218093 | 0 | 0.153452755 | 0 | 0 | 0.596299294 | 0.032394872 | 0.217853688 | 0 | 0.151764775 | 0 | 0
2016-08-18 | 8 | 34 | Internacional | Molino 1 | Silo 6 | 4265 | 0.9061 | -0.0004 | 0.00014 | 0.0532 | 0.76 | 0.2692 | 153 | 195 | A.Mendoza | 0.5108 | 115 | 1007 | 2368 | 3532 | 5258.333333 | 2.93 | 0.152 | 0.0489 | 0.0254 | 0.5742 | 0.0176 | 0.0347 |  | 0.0033 |  | 0.1013 | 0.21714 | 0.1273 | 1012.035 | 0.54807393 | 0.038866245 | 0.207148962 | 0.01162608 | 0.100428345 | 0 | 0 | 0.54807393 | 0.037505926 | 0.195507191 | 0.01162608 | 0.096079798 | 0 | 0
2016-08-20 | 8 | 34 | Internacional | Molino 1 | Silo 6 | 4299 | 0.8934 | -0.0004 | 0.00014 | 0.0532 | 0.76 | 0.2615 | 132 | 195 | A.Mendoza | 0.5068 | 115 | 1036.5 | 2619 | 3818 | 5786 | 2.93 | 0.1519 | 0.0458 | 0.0276 | 0.5879 | 0.0151 | 0.0332 |  | 0.0035 |  | 0.0866 | 0.2303 | 0.0611 | 1667.108 | 0.60404005 | 0.039589517 | 0.236937259 | 0.043188564 | 0.094696924 | 0 | 0 | 0.60404005 | 0.03848101 | 0.219593452 | 0.043188564 | 0.0889867 | 0 | 0
2016-08-21 | 8 | 35 | Internacional | Molino 1 | Silo 6 | 4229 | 0.9088 | -0.0004 | 0.00014 | 0.0532 | 0.76 | 0.2662 | 156.96 | 225 | A.Mendoza | 0.5 | 110 | 891.5 | 2257 | 3305 | 4863.666667 | 2.93 | 0.1512 | 0.0491 | 0.026 | 0.5722 | 0.017 | 0.0339 |  | 0.0034 |  | 0.0983 | 0.22372 | 0.081 | 1032.835 | 0.604795538 | 0.039387705 | 0.232452425 | 0.037082399 | 0.103968204 | 0 | 0 | 0.604795538 | 0.038206074 | 0.215948302 | 0.037082399 | 0.099393603 | 0 | 0
2016-08-21 | 8 | 35 | Internacional | Molino 1 | Silo 8 | 4681 | 0.9145 | -0.0004 | 0.00014 | 0.0532 | 0.76 | 0.2662 | 156 | 240 | A.Mendoza | 0.5 | 111 | 1029 | 2319.5 | 3861.5 | 5282.666667 | 2.93 | 0.1508 | 0.0496 | 0.0258 | 0.5735 | 0.017 | 0.0346 |  | 0.0034 |  | 0.0991 | 0.22372 | 0.0797 | 1032.835 | 0.604795538 | 0.039387705 | 0.232452425 | 0.037082399 | 0.103968204 | 0 | 0 | 0.604795538 | 0.038206074 | 0.215948302 | 0.037082399 | 0.099393603 | 0 | 0
2016-08-23 | 8 | 35 | Internacional | Molino 1 | Silo 8 | 4158 | 0.9073 | -0.0004 | 0.00014 | 0.0532 | 0.76 | 0.2615 | 158 | 240 | A.Mendoza | 0.5 | 105 | 883 | 1989.5 | 3361.5 | 4729.333333 | 2.93 | 0.1476 | 0.0515 | 0.0348 | 0.5537 | 0.0134 | 0.0287 |  | 0.0039 |  | 0.0975 | 0.25662 | 0.0946 | 1502.16 | 0.595246179 | 0.039105022 | 0.233821297 | 0 | 0.147754567 | 0 | 0 | 0.595246179 | 0.038049187 | 0.218950263 | 0 | 0.14091353 | 0 | 0
2016-08-24 | 8 | 35 | Internacional | Molino 1 | Silo 8 | 4122 | 0.9179 | -0.0004 | 0.00014 | 0.0532 | 0.76 | 0.2615 | 147 | 225 | A.Mendoza | 0.5068 | 111 | 927.5 | 2030.5 | 3145 | 4531.333333 | 2.93 | 0.1478 | 0.0517 | 0.0325 | 0.5539 | 0.0143 | 0.0298 |  | 0.0038 |  | 0.1013 | 0.25004 | 0.1027 | 1770.288 | 0.590299432 | 0.038411829 | 0.231600734 | 0.077953418 | 0.075341978 | 0 | 0 | 0.590299432 | 0.03731069 | 0.219094294 | 0.077953418 | 0.072818022 | 0 | 0
2016-08-25 | 8 | 35 | Internacional | Molino 1 | Silo 8 | 4247 | 0.95 | -0.0004 | 0.00014 | 0.0532 | 0.76 | 0.2662 | 155 | 225 | A.Mendoza | 0.5068 | 112 | 995.5 | 2108 | 3630.5 | 4586.333333 | 2.93 | 0.1499 | 0.0499 | 0.0283 | 0.5641 | 0.0165 | 0.0319 |  | 0.0035 |  | 0.1053 | 0.2303 | 0.0864 | 884.864 | 0.569579054 | 0.038423984 | 0.252016129 | 0.078543143 | 0.076729305 | 0 | 0 | 0.569579054 | 0.037271264 | 0.237878024 | 0.078543143 | 0.074956858 | 0 | 0
2016-08-26 | 8 | 35 | Internacional | Molino 1 | Silo 6 | 4392 | 0.9277 | -0.0004 | 0.00014 | 0.0532 | 0.76 | 0.2677 | 155 | 255 | A.Mendoza | 0.5068 | 110 | 1004.5 | 2302.5 | 3342 | 4634 | 2.93 | 0.1503 | 0.0497 | 0.0285 | 0.5625 | 0.0143 | 0.0321 |  | 0.0037 |  | 0.1082 | 0.24346 | 0.1082 | 1383.58 | 0.573873574 | 0.039029185 | 0.254412466 | 0.077696989 | 0.073074199 | 0 | 0 | 0.573873574 | 0.037428989 | 0.237926538 | 0.077696989 | 0.068726284 | 0 | 0
2016-08-27 | 8 | 35 | Internacional | Molino 1 | Silo 6 | 4676 | 0.8979 | -0.0004 | 0.00014 | 0.0532 | 0.76 | 0.2631 | 142.5 | 210 | J.Salazar | 0.5162 | 106 | 883.25 | 2129.5 | 3650 | 4796 | 2.93 | 0.1506 | 0.0503 | 0.028 | 0.561 | 0.0161 | 0.0328 |  | 0.0037 |  | 0.1178 | 0.24346 | 0.1148 | 1657.129 | 0.558797776 | 0.039224466 | 0.275778168 | 0.006637987 | 0.13964634 | 0 | 0 | 0.558797776 | 0.037864684 | 0.257052831 | 0.006637987 | 0.131365312 | 0 | 0
2016-08-28 | 8 | 36 | Internacional | Molino 1 | Silo 6 | 5015 | 0.9218 | -0.0004 | 0.0001 | 0.0532 | 0.76 | 0.2692 | 139 | 195 | A.Mendoza | 0.5135 | 115 | 965.5 | 2196.5 | 3323 | 4744 | 2.93 | 0.1541 | 0.0472 | 0.026 | 0.5653 | 0.0168 | 0.0321 |  | 0.0034 |  | 0.1254 | 0.22372 | 0.1127 | 1289.607 | 0.528067853 | 0.038771502 | 0.310172014 | 0 | 0.143746893 | 0 | 0 | 0.528067853 | 0.037336956 | 0.290848297 | 0 | 0.135265827 | 0 | 0
2016-08-30 | 8 | 36 | Internacional | Molino 1 | Silo 8 | 4826 | 0.9028 | -0.0004 | 0.0001 | 0.0532 | 0.76 | 0.2708 | 123.33 | 165 | A.Mendoza | 0.5068 | 111 | 837.5 | 1894.5 | 2930 | 4153.666667 | 2.93 | 0.1468 | 0.0546 | 0.0292 | 0.5421 | 0.0162 | 0.03 |  | 0.0037 |  | 0.1223 | 0.24346 | 0.1309 | 1517.468 | 0.554212675 | 0.038880556 | 0.134434466 | 0.031223064 | 0.250488313 | 0 | 0 | 0.554212675 | 0.037169812 | 0.126906136 | 0.031223064 | 0.237663312 | 0 | 0
2016-08-31 | 8 | 36 | Internacional | Molino 1 | Silo 8 | 4722 | 0.9198 | -0.0004 | 0.0001 | 0.0532 | 0.76 | 0.2677 | 133 | 195 | A.Mendoza | 0.507 | 112 | 865 | 2166.5 | 2948.5 | 4428.333333 | 2.93 | 0.1495 | 0.0519 | 0.0277 | 0.5546 | 0.0167 | 0.0316 |  | 0.0036 |  | 0.1223 | 0.23688 | 0.1202 | 922.696 | 0.519130895 | 0.040099881 | 0.303458561 | 0 | 0.157148183 | 0 | 0 | 0.519130895 | 0.039137484 | 0.284583438 | 0 | 0.157148183 | 0 | 0
2016-08-31 | 8 | 36 | Internacional | Molino 3 | Silo 6 | 3257 | 0.8311 | -0.0004 | 0.0001 | 0.0532 | 0.76 | 0.2523 | 208 | 270 | A.Mendoza | 0.485 | 115 | 1240.5 | 2634.5 | 3947 | 6593 | 2.93 | 0.1913 | 0.0445 | 0.0389 | 0.6325 | 0.0066 | 0.022 |  | 0.0028 |  | 0.019 | 0.18424 | 0.0306 | 269.68 | 0.964105607 | 0.037080985 | 0 | 0 | 0 | 0 | 0 | 0.964105607 | 0.037080985 | 0 | 0 | 0 | 0 | 0
2016-09-01 | 9 | 36 | Internacional | Molino 1 | Silo 8 | 5452 | 0.8938 | -0.0001 | 8e-05 | 0.0415 | 0.6666 | 0.2677 | 127 | 180 | A.Mendoza | 0.5162 | 111 | 785 | 1938.5 | 2658 | 3951 | 2.94 | 0.1545 | 0.0481 | 0.0277 | 0.5554 | 0.0153 | 0.0323 |  | 0.0035 |  | 0.1354 | 0.2303 | 0.1022 | 545.613 | 0.520515457 | 0.038488819 | 0.302412149 | 0.073236891 | 0.085958362 | 0 | 0 | 0.520515457 | 0.037257177 | 0.284872245 | 0.073236891 | 0.084118853 | 0 | 0
2016-09-02 | 9 | 36 | Internacional | Molino 1 | Silo 8 | 4958 | 0.915 | -0.0001 | 8e-05 | 0.0415 | 0.6666 | 0.2662 | 142.5 | 210 | A.Mendoza | 0.5135 | 109 | 834.5 | 2032 | 3004 | 4194.333333 | 2.94 | 0.1506 | 0.0503 | 0.0289 | 0.5531 | 0.0155 | 0.0318 |  | 0.0036 |  | 0.1283 | 0.23688 | 0.1209 | 1611.478 | 0.520640058 | 0.038473997 | 0.298483752 | 0.024365831 | 0.139617171 | 0 | 0 | 0.520640058 | 0.03760192 | 0.280415536 | 0.023973541 | 0.137369335 | 0 | 0
2016-09-03 | 9 | 36 | Internacional | Molino 1 | Silo 8 | 4871 | 0.9203 | -0.0001 | 8e-05 | 0.0415 | 0.6666 | 0.2661 | 135.68 | 195 | A.Mendoza | 0.5108 | 113 | 841.75 | 1861 | 2744 | 4165 | 2.94 | 0.152 | 0.0496 | 0.0279 | 0.5546 | 0.0161 | 0.0322 |  | 0.0036 |  | 0.1258 | 0.23688 | 0.1139 | 1654.307 | 0.52166859 | 0.038082412 | 0.293778603 | 0.073960879 | 0.098010829 | 0 | 0 | 0.52166859 | 0.036920898 | 0.27638691 | 0.07097286 | 0.094051191 | 0 | 0
2016-09-05 | 9 | 37 | Internacional | Molino 1 | Silo 6 | 4599 | 0.9046 | -0.0001 | 8e-05 | 0.0415 | 0.6666 | 0.2692 | 141 | 210 | A.Mendoza | 0.5068 | 108 | 947 | 2126.5 | 3243.5 | 4727.333333 | 2.94 | 0.1485 | 0.052 | 0.0299 | 0.5412 | 0.0163 | 0.0315 |  | 0.0037 |  | 0.1209 | 0.24346 | 0.1224 | 1409.263 | 0.549223246 | 0.038317901 | 0.146885287 | 0.030891324 | 0.251406586 | 0 | 0 | 0.549223246 | 0.036938456 | 0.137807776 | 0.030205537 | 0.24582536 | 0 | 0
2016-09-07 | 9 | 37 | Internacional | Molino 1 | Silo 8 | 4900 | 0.9247 | -0.0001 | 8e-05 | 0.0415 | 0.6666 | 0.2692 | 150 | 210 | A.Mendoza | 0.5068 | 109 | 952 | 2101 | 3121 | 4481.666667 | 2.94 | 0.1482 | 0.0518 | 0.0294 | 0.545 | 0.0157 | 0.0314 |  | 0.0038 |  | 0.1214 | 0.25004 | 0.1229 | 1276.938 | 0.522343293 | 0.039156169 | 0.304634994 | 0.0538366 | 0.10399252 | 0 | 0 | 0.522343293 | 0.037668234 | 0.28806285 | 0.051823111 | 0.100103199 | 0 | 0
2016-09-08 | 9 | 37 | Internacional | Molino 1 | Silo 8 | 4841 | 0.892 | -0.0001 | 8e-05 | 0.0415 | 0.6666 | 0.2708 | 157.5 | 225 | A.Mendoza | 0.507 | 112 | 855.5 | 2023 | 3103 | 4646 | 2.94 | 0.1559 | 0.0453 | 0.0254 | 0.5729 | 0.0162 | 0.0325 |  | 0.0035 |  | 0.1301 | 0.2303 | 0.0734 | 1714.056 | 0.522736713 | 0.03850516 | 0.298706693 | 0 | 0.170406918 | 0 | 0 | 0.522736713 | 0.037195984 | 0.279629293 | 0 | 0.160438113 | 0 | 0
2016-09-09 | 9 | 37 | Internacional | Molino 1 | Silo 8 | 5072 | 0.9039 | -0.0001 | 8e-05 | 0.0415 | 0.6666 | 0.2615 | 144.75 | 210 | A.Mendoza | 0.507 | 111 | 803.5 | 1893 | 2867 | 4308.333333 | 2.94 | 0.1533 | 0.0477 | 0.0259 | 0.5678 | 0.0165 | 0.0325 |  | 0.0035 |  | 0.1271 | 0.2303 | 0.0672 | 573.171 | 0.572255051 | 0.038382961 | 0.237276485 | 0 | 0.177952129 | 0 | 0 | 0.572255051 | 0.03669411 | 0.223561904 | 0 | 0.167488544 | 0 | 0
2016-09-11 | 9 | 38 | Internacional | Molino 1 | Silo 6 | 4782 | 0.886 | -0.0001 | 8e-05 | 0.0415 | 0.6666 | 0.2677 | 156 | 225 | A.Mendoza | 0.507 | 110 | 842 | 2000 | 3079 | 4574.333333 | 2.94 | 0.1507 | 0.0505 | 0.0272 | 0.5544 | 0.0166 | 0.0325 |  | 0.0036 |  | 0.1213 | 0.23688 | 0.1076 | 1569.256 | 0.523177863 | 0.038871924 | 0.293769786 | 0 | 0.173805931 | 0 | 0 | 0.523177863 | 0.037394791 | 0.274380981 | 0 | 0.165046112 | 0 | 0
2016-09-12 | 9 | 38 | Internacional | Molino 1 | Silo 7 | 4722 | 0.8908 | -0.0001 | 8e-05 | 0.0415 | 0.6666 | 0.2662 | 127 | 195 | A.Mendoza | 0.507 | 114 | 813 | 2014 | 3145 | 4720.666667 | 2.94 | 0.1463 | 0.0546 | 0.0283 | 0.5399 | 0.0191 | 0.032 |  | 0.0035 |  | 0.1148 | 0.2303 | 0.1045 | 449.42 | 0.522896177 | 0.037826532 | 0.295936985 | 0 | 0.174431489 | 0 | 0 | 0.522896177 | 0.036313471 | 0.278358329 | 0 | 0.162430603 | 0 | 0
2016-09-13 | 9 | 38 | Internacional | Molino 1 | Silo 8 | 4915 | 0.9254 | -0.0001 | 8e-05 | 0.0415 | 0.6666 | 0.2692 | 140 | 195 | A.Mendoza | 0.507 | 105 | 1023.5 | 2246 | 3470 | 5209 | 2.94 | 0.1521 | 0.0499 | 0.0266 | 0.5634 | 0.0171 | 0.0328 |  | 0.0035 |  | 0.1218 | 0.2303 | 0.0942 | 940.776 | 0.535727952 | 0.039329235 | 0.284871213 | 0.073688104 | 0.092482164 | 0 | 0 | 0.535727952 | 0.037834724 | 0.267437094 | 0.068367823 | 0.085804951 | 0 | 0
2016-09-14 | 9 | 38 | Internacional | Molino 1 | Silo 8 | 4812 | 0.9019 | -0.0001 | 8e-05 | 0.0415 | 0.6666 | 0.2662 | 142 | 195 | A.Mendoza | 0.507 | 111 | 813.5 | 1966 | 3079 | 4507.666667 | 2.94 | 0.1541 | 0.0478 | 0.0263 | 0.5702 | 0.0162 | 0.0337 |  | 0.0034 |  | 0.1237 | 0.22372 | 0.0828 | 277.349 | 0.555257095 | 0.036055656 | 0.299261941 | 0.055147125 | 0.073084814 | 0 | 0 | 0.555257095 | 0.034469207 | 0.285256482 | 0.055147125 | 0.069869082 | 0 | 0
2016-09-15 | 9 | 38 | Internacional | Molino 1 | Silo 6 | 4797 | 0.8751 | -0.0001 | 8e-05 | 0.0415 | 0.6666 | 0.2615 | 135 | 195 | A.Mendoza | 0.507 | 112 | 771.75 | 1837.5 | 3024.5 | 4397.666667 | 2.94 | 0.1522 | 0.0494 | 0.0256 | 0.5586 | 0.0173 | 0.0343 |  | 0.0033 |  | 0.1218 | 0.21714 | 0.0893 | 949.548 | 0.522353794 | 0.037912775 | 0.273814489 | 0.076258388 | 0.113732007 | 0 | 0 | 0.522353794 | 0.036851218 | 0.257549908 | 0.073551215 | 0.109694521 | 0 | 0
2016-09-16 | 9 | 38 | Internacional | Molino 1 | Silo 6 | 4737 | 0.9125 | -0.0001 | 8e-05 | 0.0415 | 0.6666 | 0.2646 | 125 | 180 | J.Acevedo | 0.5041 | 106 | 898.5 | 2000.5 | 3233 | 4805 | 2.94 | 0.1482 | 0.053 | 0.0284 | 0.5458 | 0.0164 | 0.0319 |  | 0.0035 |  | 0.1163 | 0.2303 | 0.084 | 1434.269 | 0.521520022 | 0.03834706 | 0.267034984 | 0.011183397 | 0.188642437 | 0 | 0 | 0.521520022 | 0.037171084 | 0.248876605 | 0.010769612 | 0.181662667 | 0 | 0
2016-09-18 | 9 | 39 | Internacional | Molino 1 | Silo 6 | 4722 | 0.8945 | -0.0001 | 8e-05 | 0.0415 | 0.6666 | 0.2677 | 136 | 180 | A.Mendoza | 0.5041 | 107 | 888.65 | 2120 | 3441.5 | 4812.666667 | 2.94 | 0.142 | 0.0565 | 0.0327 | 0.5265 | 0.016 | 0.032 |  | 0.0038 |  | 0.1106 | 0.25004 | 0.1628 | 1337.977 | 0.525420093 | 0.040359438 | 0.265325936 | 0 | 0.190101175 | 0 | 0 | 0.525420093 | 0.039471531 | 0.249760148 | 0 | 0.181679693 | 0 | 0
2016-09-19 | 9 | 39 | Internacional | Molino 1 | Silo 6 | 4722 | 0.8876 | -0.0001 | 8e-05 | 0.0415 | 0.6666 | 0.2692 | 119 | 180 | A.Mendoza | 0.504 | 111 | 866.15 | 2335.5 | 3369 | 4685.333333 | 2.94 | 0.1425 | 0.0568 | 0.0322 | 0.522 | 0.016 | 0.031 |  | 0.0038 |  | 0.1109 | 0.25004 | 0.1613 | 1045.099 | 0.553057653 | 0.038273886 | 0.269830896 | 0 | 0.160348445 | 0 | 0 | 0.553057653 | 0.037508408 | 0.252291888 | 0 | 0.153613811 | 0 | 0
2016-09-20 | 9 | 39 | Internacional | Molino 1 | Silo 7 | 4599 | 0.9069 | -0.0001 | 8e-05 | 0.0415 | 0.6666 | 0.2662 | 114 | 165 | A.Mendoza | 0.5041 | 105 | 1112 | 2050.5 | 3113 | 4478.333333 | 2.94 | 0.1395 | 0.0597 | 0.0337 | 0.5122 | 0.0168 | 0.0307 |  | 0.0038 |  | 0.104 | 0.25004 | 0.1712 | 1659.613 | 0.527833899 | 0.038563207 | 0.252468497 | 0 | 0.201626524 | 0 | 0 | 0.527833899 | 0.037252058 | 0.237320387 | 0 | 0.198763427 | 0 | 0
2016-09-21 | 9 | 39 | Internacional | Molino 1 | Silo 6 | 4691 | 0.9035 | -0.0001 | 8e-05 | 0.0415 | 0.6666 | 0.2769 | 130 | 195 | A.Mendoza | 0.5068 | 113 | 813 | 2112.5 | 3235.5 | 4484.333333 | 2.94 | 0.1408 | 0.0582 | 0.0335 | 0.5111 | 0.0172 | 0.0307 |  | 0.0037 |  | 0.1048 | 0.24346 | 0.1895 | 1310.474 | 0.53415787 | 0.038917216 | 0.253343447 | 0 | 0.197017262 | 0 | 0 | 0.53415787 | 0.037282693 | 0.235482734 | 0 | 0.191579586 | 0 | 0
2016-09-22 | 9 | 39 | Internacional | Molino 1 | Silo 6 | 4552 | 0.9082 | -0.0001 | 8e-05 | 0.0415 | 0.6666 | 0.2754 | 142 | 195 | A.Mendoza | 0.5068 | 112 | 828.4 | 1911 | 3017.5 | 4567.333333 | 2.94 | 0.1414 | 0.0582 | 0.0328 | 0.5125 | 0.0158 | 0.0311 |  | 0.0037 |  | 0.107 | 0.24346 | 0.1843 | 1241.871 | 0.533871876 | 0.037846121 | 0.25445477 | 0 | 0.197302296 | 0 | 0 | 0.533871876 | 0.036256584 | 0.236515709 | 0 | 0.191856753 | 0 | 0
2016-09-23 | 9 | 39 | Internacional | Molino 1 | Silo 6 | 4583 | 0.8931 | -0.0001 | 8e-05 | 0.0415 | 0.6666 | 0.273 | 119 | 180 | A.Mendoza | 0.5041 | 108 | 857.5 | 2053.5 | 2974 | 4195 | 2.94 | 0.141 | 0.0572 | 0.0319 | 0.5119 | 0.016 | 0.0315 |  | 0.0035 |  | 0.1052 | 0.2303 | 0.1787 | 1056.59 | 0.540417759 | 0.038804077 | 0.257431927 | 0 | 0.186861507 | 0 | 0 | 0.540417759 | 0.037174306 | 0.239282976 | 0 | 0.18170413 | 0 | 0
2016-09-25 | 9 | 40 | Internacional | Molino 1 | Silo 6 | 4376 | 0.8833 | -0.0001 | 8e-05 | 0.0415 | 0.6666 | 0.2692 | 140.63 | 210 | A.Mendoza | 0.507 | 115 | 929 | 2129 | 2920 | 4077 | 2.94 | 0.1434 | 0.0556 | 0.0313 | 0.5261 | 0.016 | 0.0305 |  | 0.0038 |  | 0.1068 | 0.25004 | 0.1687 | 881.686 | 0.527398643 | 0.038562481 | 0.254058701 | 0 | 0.201255322 | 0 | 0 | 0.527398643 | 0.037444169 | 0.237925974 | 0 | 0.199403773 | 0 | 0
2016-09-26 | 9 | 40 | Internacional | Molino 1 | Silo 6 | 4473 | 0.8739 | -0.0001 | 8e-05 | 0.0415 | 0.6666 | 0.2677 | 135 | 210 | A.Mendoza | 0.5041 | 106 | 794.5 | 3935.5 | 2925 | 4073.666667 | 2.94 | 0.1401 | 0.0586 | 0.0332 | 0.5154 | 0.017 | 0.0308 |  | 0.004 |  | 0.107 | 0.2632 | 0.1811 | 333.325 | 0.525013125 | 0.039000975 | 0.249006225 | 0 | 0.204107103 | 0 | 0 | 0.525013125 | 0.037908948 | 0.237053926 | 0 | 0.202066032 | 0 | 0
2016-09-27 | 9 | 40 | Internacional | Molino 1 | Silo 6 | 4107 | 0.8973 | -0.0001 | 8e-05 | 0.0415 | 0.6666 | 0.2646 | 178.64 | 255 | A.Mendoza | 0.5041 | 109 | 1056.5 | 2366.5 | 3350.5 | 4806.333333 | 2.94 | 0.1427 | 0.0552 | 0.0321 | 0.5377 | 0.0153 | 0.0309 |  | 0.004 |  | 0.0941 | 0.2632 | 0.1354 | 1053.32 | 0.525956025 | 0.037975164 | 0.250636084 | 0 | 0.202578514 | 0 | 0 | 0.525956025 | 0.03691186 | 0.238605552 | 0 | 0.200552729 | 0 | 0
2016-09-28 | 9 | 40 | Internacional | Molino 1 | Silo 6 | 4360 | 0.905 | -0.0001 | 8e-05 | 0.0415 | 0.6666 | 0.2646 | 154 | 225 | A.Mendoza | 0.5041 | 110 | 981.5 | 2082.5 | 3061 | 4227.333333 | 2.94 | 0.1464 | 0.0511 | 0.0318 | 0.5429 | 0.0145 | 0.0292 |  | 0.004 |  | 0.1048 | 0.2632 | 0.1324 | 1703.32 | 0.560669751 | 0.038747857 | 0.248632083 | 0 | 0.173835216 | 0 | 0 | 0.560669751 | 0.038166639 | 0.230805163 | 0 | 0.171644892 | 0 | 0
2016-09-30 | 9 | 40 | Internacional | Molino 1 | Silo 6 | 4620 | 0.8965 | -0.0001 | 8e-05 | 0.0415 | 0.6666 | 0.2646 | 153.26 | 210 | A.Mendoza | 0.5068 | 111 | 868.5 | 1797 | 2728 | 4108.333333 | 2.94 | 0.1464 | 0.0521 | 0.0371 | 0.5317 | 0.0138 | 0.0298 |  | 0.0042 |  | 0.1069 | 0.27636 | 0.1395 | 1766.203 | 0.557127352 | 0.037934484 | 0.258747154 | 0 | 0.168348712 | 0 | 0 | 0.557127352 | 0.037049346 | 0.240841851 | 0 | 0.165772977 | 0 | 0
2016-10-01 | 10 | 40 | Local | Molino 1 | Silo 6 | 4441 | 0.9025 | 0.0001 | 0.00016 | 0.0527 | 0.8276 | 0.2708 | 137 | 180 | A.Mendoza | 0.5068 | 109 | 993.5 | 2123 | 3280 | 4803.333333 | 2.91 | 0.1428 | 0.0567 | 0.0323 | 0.5225 | 0.0169 | 0.0301 |  | 0.0039 |  | 0.1034 | 0.25662 | 0.1763 | 1766.003 | 0.550395441 | 0.03793878 | 0.250848951 | 0 | 0.181526305 | 0 | 0 | 0.550395441 | 0.036876495 | 0.234832245 | 0 | 0.179130158 | 0 | 0
2016-10-01 | 10 | 40 | Local | Molino 1 | Silo 6 | 4900 | 0.9056 | 0.0001 | 0.00016 | 0.0527 | 0.8276 | 0.2677 | 145 | 210 | J.Acevedo | 0.5108 | 110 | 898 | 2148 | 3142 | 4441 | 2.91 | 0.1425 | 0.0569 | 0.0325 | 0.5131 | 0.0166 | 0.0298 |  | 0.0038 |  | 0.1081 | 0.25004 | 0.1657 | 1766.003 | 0.550395441 | 0.03793878 | 0.250848951 | 0 | 0.181526305 | 0 | 0 | 0.550395441 | 0.036876495 | 0.234832245 | 0 | 0.179130158 | 0 | 0
2016-10-03 | 10 | 41 | Local | Molino 1 | Silo 6 | 4722 | 0.9486 | 0.0001 | 0.00016 | 0.0527 | 0.8276 | 0.2723 | 133 | 210 | A.Mendoza | 0.5068 | 105 | 858 | 1982 | 2972.5 | 4390.666667 | 2.91 | 0.1441 | 0.0545 | 0.0333 | 0.5306 | 0.0157 | 0.0288 |  | 0.0041 |  | 0.116 | 0.26978 | 0.1131 | 389.234 | 0.521537173 | 0.035968081 | 0.272329755 | 0 | 0.193629025 | 0 | 0 | 0.521537173 | 0.035032911 | 0.255881038 | 0 | 0.187549074 | 0 | 0
2016-10-04 | 10 | 41 | Local | Molino 1 | Silo 6 | 4885 | 0.9029 | 0.0001 | 0.00016 | 0.0527 | 0.8276 | 0.2758 | 158 | 210 | A.Mendoza | 0.5081 | 107 | 766 | 1803.5 | 2713 | 3806.333333 | 2.91 | 0.1443 | 0.0562 | 0.035 | 0.5232 | 0.0147 | 0.0266 |  | 0.0041 |  | 0.1186 | 0.26978 | 0.16 | 1633.413 | 0.525892717 | 0.036120687 | 0.274272337 | 0 | 0.1875833 | 0 | 0 | 0.525892717 | 0.03471198 | 0.253893902 | 0 | 0.185501125 | 0 | 0
2016-10-06 | 10 | 41 | Local | Molino 1 | Silo 8 | 4826 | 0.9085 | 0.0001 | 0.00016 | 0.0527 | 0.8276 | 0.2723 | 130 | 180 | A.Mendoza | 0.5095 | 111 | 927.5 | 2097 | 3078 | 4276.333333 | 2.91 | 0.1453 | 0.0544 | 0.0329 | 0.5302 | 0.0156 | 0.0285 |  | 0.004 |  | 0.1188 | 0.2632 | 0.1451 | 1723.512 | 0.52567084 | 0.03655327 | 0.275600054 | 0 | 0.182835977 | 0 | 0 | 0.52567084 | 0.035383566 | 0.259766831 | 0 | 0.179654631 | 0 | 0
2016-10-08 | 10 | 41 | Local | Molino 1 | Silo 8 | 4722 | 0.9084 | 0.0001 | 0.00016 | 0.0527 | 0.8276 | 0.2738 | 138.75 | 210 | A.Mendoza | 0.5054 | 107 | 1046 | 2107.5 | 3312.5 | 4550.666667 | 2.91 | 0.1443 | 0.0564 | 0.0327 | 0.5206 | 0.0163 | 0.0299 |  | 0.0039 |  | 0.1145 | 0.25662 | 0.1648 | 1064.236 | 0.524319794 | 0.036646007 | 0.274375233 | 0 | 0.188465716 | 0 | 0 | 0.524319794 | 0.035070229 | 0.256101842 | 0 | 0.184847174 | 0 | 0
2016-10-09 | 10 | 42 | Local | Molino 1 | Silo 6 | 4521 | 0.9107 | 0.0001 | 0.00016 | 0.0527 | 0.8276 | 0.2754 | 147 | 210 | A.Mendoza | 0.5068 | 111 | 1044.5 | 2288 | 3038.5 | 4596.333333 | 2.91 | 0.1429 | 0.058 | 0.033 | 0.5169 | 0.0166 | 0.0299 |  | 0.0038 |  | 0.1098 | 0.25004 | 0.1521 | 1697 | 0.515615793 | 0.035356511 | 0.268709487 | 0 | 0.180318209 | 0 | 0 | 0.515615793 | 0.035356511 | 0.268709487 | 0 | 0.180318209 | 0 | 0
2016-10-11 | 10 | 42 | Local | Molino 1 | Silo 8 | 4958 | 0.9061 | 0.0001 | 0.00016 | 0.0527 | 0.8276 | 0.2692 | 129 | 180 | A.Mendoza | 0.5068 | 114 | 969 | 2019.5 | 2791.5 | 4310.333333 | 2.91 | 0.1437 | 0.0575 | 0.0328 | 0.525 | 0.0163 | 0.0292 |  | 0.0039 |  | 0.121 | 0.25662 | 0.176 | 382.488 | 0.522892221 | 0.036602456 | 0.271903955 | 0 | 0.18945431 | 0 | 0 | 0.522892221 | 0.035065152 | 0.256568572 | 0 | 0.185324206 | 0 | 0
2016-10-12 | 10 | 42 | Local | Molino 1 | Silo 8 | 4782 | 0.9086 | 0.0001 | 0.00016 | 0.0527 | 0.8276 | 0.2754 | 112 | 180 | A.Mendoza | 0.5 | 105 | 967.5 | 1901.5 | 2812 | 4622.666667 | 2.91 | 0.1446 | 0.056 | 0.0322 | 0.5282 | 0.0165 | 0.0301 |  | 0.004 |  | 0.1163 | 0.2632 | 0.1527 | 211.515 | 0.538968867 | 0.037822377 | 0.26002884 | 0 | 0.18332506 | 0 | 0 | 0.538968867 | 0.036687705 | 0.244687138 | 0 | 0.179658558 | 0 | 0
2016-10-13 | 10 | 42 | Local | Molino 1 | Silo 8 | 5057 | 0.9134 | 0.0001 | 0.00016 | 0.0527 | 0.8276 | 0.2754 | 121 | 195 | A.Mendoza | 0.5068 | 108 | 1013 | 1971.5 | 3183 | 4592 | 2.91 | 0.1445 | 0.0557 | 0.032 | 0.529 | 0.0159 | 0.0303 |  | 0.004 |  | 0.1159 | 0.2632 | 0.1563 | 1257.821 | 0.526307002 | 0.035776156 | 0.273488835 | 0 | 0.178224088 | 0 | 0 | 0.526307002 | 0.034320066 | 0.262877468 | 0 | 0.176495314 | 0 | 0
2016-10-15 | 10 | 42 | Local | Molino 1 | Silo 8 | 4841 | 0.9152 | 0.0001 | 0.00016 | 0.0527 | 0.8276 | 0.2754 | 128 | 180 | J.Salazar | 0.5068 | 105 | 907.5 | 2074 | 3050 | 4212 | 2.91 | 0.1445 | 0.0553 | 0.0322 | 0.5289 | 0.0159 | 0.0305 |  | 0.0039 |  | 0.1153 | 0.25662 | 0.1584 | 1354.378 | 0.529394305 | 0.036178969 | 0.274664828 | 0 | 0.18122341 | 0 | 0 | 0.529394305 | 0.034876526 | 0.258130005 | 0 | 0.17874065 | 0 | 0
2016-10-16 | 10 | 43 | Local | Molino 1 | Silo 6 | 4812 | 0.9079 | 0.0001 | 0.00016 | 0.0527 | 0.8276 | 0.2754 | 137 | 180 | J.Salazar | 0.5108 | 111 | 961 | 1985 | 3033 | 4295 | 2.91 | 0.145 | 0.0542 | 0.0317 | 0.5349 | 0.0159 | 0.0314 |  | 0.0039 |  | 0.1138 | 0.25662 | 0.171 | 1553.169 | 0.526021315 | 0.036699162 | 0.275565634 | 0 | 0.183215091 | 0 | 0 | 0.526021315 | 0.035671585 | 0.25875613 | 0 | 0.181419583 | 0 | 0
2016-10-17 | 10 | 43 | Local | Molino 1 | Silo 6 | 4376 | 0.9026 | 0.0001 | 0.00016 | 0.0527 | 0.8276 | 0.2754 | 140 | 180 | J.Acevedo | 0.5095 | 110 | 715.5 | 1679.5 | 2711 | 3663 | 2.91 | 0.1465 | 0.0535 | 0.0309 | 0.5435 | 0.0152 | 0.0319 |  | 0.0039 |  | 0.1138 | 0.25662 | 0.13 | 1735.638 | 0.530064449 | 0.036297892 | 0.275979208 | 0 | 0.179733908 | 0 | 0 | 0.530064449 | 0.035426742 | 0.259268667 | 0 | 0.177666968 | 0 | 0
2016-10-18 | 10 | 43 | Local | Molino 1 | Silo 6 | 4086 | 0.9122 | 0.0001 | 0.00016 | 0.0527 | 0.8276 | 0.2738 | 143 | 195 | J.Salazar | 0.509 | 105 | 962 | 2082.5 | 3269.5 | 4310.333333 | 2.91 | 0.1428 | 0.0567 | 0.0327 | 0.5297 | 0.0163 | 0.0312 |  | 0.004 |  | 0.1142 | 0.2632 | 0.1547 | 1748.376 | 0.519911049 | 0.036033439 | 0.271108732 | 0 | 0.19701483 | 0 | 0 | 0.519911049 | 0.034880369 | 0.255384425 | 0 | 0.195044681 | 0 | 0
2016-10-20 | 10 | 43 | Local | Molino 1 | Silo 7 | 4752 | 0.9082 | 0.0001 | 0.00016 | 0.0527 | 0.8276 | 0.2723 | 141 | 195 | J.Salazar | 0.5108 | 109 | 913.5 | 2080.5 | 3038.5 | 4268.666667 | 2.91 | 0.1433 | 0.0554 | 0.0325 | 0.5277 | 0.016 | 0.0305 |  | 0.0039 |  | 0.1178 | 0.25662 | 0.1624 | 1582.525 | 0.520054975 | 0.036018388 | 0.271717666 | 0 | 0.197978547 | 0 | 0 | 0.520054975 | 0.034973855 | 0.254219049 | 0 | 0.193880391 | 0 | 0
2016-10-22 | 10 | 43 | Local | Molino 1 | Silo 7 | 4856 | 0.918 | 0.0001 | 0.00016 | 0.0527 | 0.8276 | 0.28 | 126 | 195 | J.Acevedo | 0.5081 | 109 | 1104 | 2335 | 3341.5 | 4605.666667 | 2.91 | 0.1337 | 0.0657 | 0.0369 | 0.4974 | 0.0172 | 0.0303 |  | 0.0039 |  | 0.0886 | 0.25662 | 0.197 | 1506.886 | 0.531559786 | 0.035835491 | 0.209040365 | 0 | 0.244865239 | 0 | 0 | 0.531559786 | 0.035011275 | 0.197501337 | 0 | 0.242416586 | 0 | 0
2016-10-24 | 10 | 44 | Local | Molino 1 | Silo 7 | 4536 | 0.9204 | 0.0001 | 0.00016 | 0.0527 | 0.8276 | 0.2769 | 130 | 180 | J.Salazar | 0.5068 | 107 | 1014 | 2236.5 | 3331 | 4652.666667 | 2.91 | 0.15 | 0.0441 | 0.0261 | 0.6191 | 0.0134 | 0.0369 |  | 0.0039 |  | 0.1064 | 0.25662 | 0.1684 | 1738.374 | 0.524628187 | 0.036240763 | 0.274969598 | 0 | 0.188564716 | 0 | 0 | 0.524628187 | 0.035081059 | 0.258608907 | 0 | 0.185698533 | 0 | 0
2016-10-25 | 10 | 44 | Local | Molino 1 | Silo 1 | 4505 | 0.911 | 0.0001 | 0.00016 | 0.0527 | 0.8276 | 0.2785 | 119 | 180 | J.Salazar | 0.5068 | 110 | 983 | 2040.5 | 3103 | 4365.666667 | 2.91 | 0.1402 | 0.0586 | 0.0337 | 0.5115 | 0.0166 | 0.0298 |  | 0.0038 |  | 0.1008 | 0.25004 | 0.1848 | 1580.691 | 0.525086813 | 0.036060179 | 0.268869754 | 0 | 0.194233408 | 0 | 0 | 0.525086813 | 0.034617772 | 0.251500768 | 0 | 0.192291074 | 0 | 0
2016-10-26 | 10 | 44 | Local | Molino 1 | Silo 7 | 4826 | 0.9173 | 0.0001 | 0.00016 | 0.0527 | 0.8276 | 0.2769 | 128 | 180 | J.Salazar | 0.5054 | 105 | 938 | 2011 | 0 | 4916 | 2.91 | 0.1392 | 0.0594 | 0.0336 | 0.5214 | 0.0183 | 0.0304 |  | 0.004 |  | 0.1101 | 0.2632 | 0.1731 | 1432.072 | 0.518828662 | 0.036311023 | 0.273030965 | 0 | 0.193965806 | 0 | 0 | 0.518828662 | 0.034840427 | 0.257795837 | 0 | 0.191366664 | 0 | 0
2016-10-27 | 10 | 44 | Local | Molino 1 | Silo 1 | 4645 | 0.909 | 0.0001 | 0.00016 | 0.0527 | 0.8276 | 0.2753 | 124 | 195 | J.Salazar | 0.5095 | 105 | 934 | 2229 | 3105.5 | 4322 | 2.91 | 0.1393 | 0.0594 | 0.0338 | 0.5169 | 0.0179 | 0.0302 |  | 0.0038 |  | 0.1038 | 0.25004 | 0.1749 | 863.434 | 0.523491083 | 0.037061316 | 0.272169037 | 0 | 0.190198672 | 0 | 0 | 0.523491083 | 0.035578863 | 0.25605663 | 0 | 0.186775096 | 0 | 0
2016-10-28 | 10 | 44 | Local | Molino 1 | Silo 8 | 4797 | 0.9242 | 0.0001 | 0.00016 | 0.0527 | 0.8276 | 0.2769 | 126 | 195 | J.Salazar | 0.5095 | 112 | 987.5 | 2117.5 | 0 | 4368.333333 | 2.91 | 0.141 | 0.0573 | 0.0334 | 0.5153 | 0.0177 | 0.0298 |  | 0.0038 |  | 0.1117 | 0.25004 | 0.1801 | 1071.637 | 0.524431314 | 0.03639292 | 0.26874772 | 0 | 0.193508623 | 0 | 0 | 0.524431314 | 0.034828025 | 0.252649731 | 0 | 0.191476782 | 0 | 0
2016-10-30 | 10 | 45 | Local | Molino 1 | Silo 8 | 4489 | 0.8976 | 0.0001 | 0.00016 | 0.0527 | 0.8276 | 0.2723 | 140 | 195 | J.Salazar | 0.5081 | 112 | 921 | 0 | 2988 | 4243.333333 | 2.91 | 0.144 | 0.0548 | 0.0318 | 0.5237 | 0.0167 | 0.0298 |  | 0.0037 |  | 0.1098 | 0.24346 | 0.1617 | 1152.481 | 0.522351345 | 0.035575424 | 0.272455685 | 0 | 0.193793217 | 0 | 0 | 0.522351345 | 0.034081256 | 0.255781397 | 0 | 0.19170025 | 0 | 0
2016-10-31 | 10 | 45 | Local | Molino 1 | Silo 3 | 4141 | 0.9131 | 0.0001 | 0.00016 | 0.0527 | 0.8276 | 0.2723 | 129 | 180 | J.Salazar | 0.5027 | 106 | 1009 | 2243.5 | 3065.5 | 4500.666667 | 2.91 | 0.139 | 0.0594 | 0.0335 | 0.5153 | 0.0173 | 0.0296 |  | 0.0039 |  | 0.1031 | 0.25662 | 0.1664 | 1707.722 | 0.52233326 | 0.036305675 | 0.272878138 | 0 | 0.190111154 | 0 | 0 | 0.52233326 | 0.034732429 | 0.258906778 | 0 | 0.187772787 | 0 | 0
2016-11-02 | 11 | 45 | Local | Molino 1 | Silo 3 | 4722 | 0.8979 | 0.00028 | -0.00056 | 0.0477 | 0.8333 | 0.2754 | 136 | 180 | J.Salazar | 0.5027 | 108 | 831.5 | 1907 | 2996 | 4252.666667 | 2.95 | 0.1431 | 0.056 | 0.0325 | 0.5234 | 0.0171 | 0.0304 |  | 0.0039 |  | 0.1127 | 0.25662 | 0.1747 | 355.489 | 0.520409914 | 0.036569345 | 0.27005055 | 0 | 0.194968058 | 0 | 0 | 0.520409914 | 0.034960294 | 0.255899901 | 0 | 0.191848569 | 0 | 0
2016-11-07 | 11 | 46 | Local | Molino 1 | Silo 8 | 4812 | 0.9054 | 0.00028 | -0.00056 | 0.0477 | 0.8333 | 0.275 | 128 | 180 | A.Mendoza | 0.5068 | 110 | 1083.5 | 2112 | 3405.5 | 4481.333333 | 2.95 | 0.1421 | 0.0562 | 0.0325 | 0.5226 | 0.0176 | 0.0305 |  | 0.0037 |  | 0.1035 | 0.24346 | 0.1802 | 1557.931 | 0.530832238 | 0.035945109 | 0.270230196 | 0 | 0.189017357 | 0 | 0 | 0.530832238 | 0.034830811 | 0.251368129 | 0 | 0.186938166 | 0 | 0
2016-11-08 | 11 | 46 | Local | Molino 1 | Silo 1 | 4752 | 0.9048 | 0.00028 | -0.00056 | 0.0477 | 0.8333 | 0.2723 | 138 | 195 | A.Mendoza | 0.5066 | 105 | 1039.5 | 2357 | 3126 | 4476.666667 | 2.95 | 0.1421 | 0.0573 | 0.0322 | 0.5268 | 0.0174 | 0.0305 |  | 0.0039 |  | 0.1093 | 0.25662 | 0.1639 | 572.047 | 0.527928649 | 0.03671027 | 0.270956757 | 0 | 0.204533893 | 0 | 0 | 0.527928649 | 0.036218353 | 0.244511378 | 0 | 0.197579741 | 0 | 0
2016-11-10 | 11 | 46 | Local | Molino 1 | Silo 8 | 4972 | 0.8875 | 0.00028 | -0.00056 | 0.0477 | 0.8333 | 0.2692 | 144 | 210 | J.Salazar | 0.5068 | 110 | 1057.5 | 2034.5 | 3043 | 4239 | 2.95 | 0.1435 | 0.0551 | 0.0323 | 0.5243 | 0.016 | 0.0302 |  | 0.0038 |  | 0.1131 | 0.25004 | 0.1718 | 690.65 | 0.515456454 | 0.037645696 | 0.269311518 | 0 | 0.209369435 | 0 | 0 | 0.515456454 | 0.036064577 | 0.252614204 | 0 | 0.205391415 | 0 | 0
2016-11-11 | 11 | 46 | Local | Molino 1 | Silo 8 | 4489 | 0.9145 | 0.00028 | -0.00056 | 0.0477 | 0.8333 | 0.2723 | 146 | 195 | J.Salazar | 0.5027 | 109 | 1032.5 | 2175.5 | 3182 | 4240.333333 | 2.95 | 0.1431 | 0.0555 | 0.0316 | 0.5284 | 0.0164 | 0.0301 |  | 0.0039 |  | 0.1103 | 0.25662 | 0.1726 | 772.333 | 0.52956432 | 0.034959014 | 0.278377332 | 0 | 0.191746306 | 0 | 0 | 0.52956432 | 0.033350899 | 0.257610383 | 0 | 0.189905542 | 0 | 0
2016-11-13 | 11 | 47 | Local | Molino 1 | Silo 8 | 4505 | 0.9223 | 0.00028 | -0.00056 | 0.0477 | 0.8333 | 0.2723 | 126 | 180 | J.Acevedo | 0.5068 | 109.5 | 1161.5 | 2306 | 3489 | 4728.666667 | 2.95 | 0.1318 | 0.0661 | 0.0364 | 0.4919 | 0.0166 | 0.0291 |  | 0.004 |  | 0.0819 | 0.2632 | 0.196 | 185.448 | 0.275009706 | 0.021569389 | 0.409818386 | 0 | 0.31423364 | 0 | 0 | 0.275009706 | 0.021051723 | 0.409818386 | 0 | 0.308514587 | 0 | 0
2016-11-14 | 11 | 47 | Local | Molino 1 | Silo 8 | 4630 | 0.917 | 0.00028 | -0.00056 | 0.0477 | 0.8333 | 0.2708 | 143.68 | 210 | J.Salazar | 0.5041 | 105 | 1026.5 | 2165 | 3142.5 | 4270.333333 | 2.95 | 0.138 | 0.0597 | 0.0335 | 0.5155 | 0.0166 | 0.0295 |  | 0.004 |  | 0.1008 | 0.2632 | 0.1651 | 1753.566 | 0.611895988 | 0.035926791 | 0.211568883 | 0 | 0.164801895 | 0 | 0 | 0.611895988 | 0.034381939 | 0.199467143 | 0 | 0.162989074 | 0 | 0
2016-11-15 | 11 | 47 | Local | Molino 1 | Silo 8 | 4392 | 0.9132 | 0.00028 | -0.00056 | 0.0477 | 0.8333 | 0.2677 | 140 | 210 | J.Salazar | 0.5041 | 106 | 1194.5 | 2518.5 | 3502.5 | 5117.666667 | 2.95 | 0.1456 | 0.0517 | 0.0305 | 0.5517 | 0.0152 | 0.0298 |  | 0.0039 |  | 0.1224 | 0.25662 | 0.1224 | 696.213 | 0.584016673 | 0.035908551 | 0.251359857 | 0 | 0.155469662 | 0 | 0 | 0.584016673 | 0.0344363 | 0.236026906 | 0 | 0.153572932 | 0 | 0
2016-11-15 | 11 | 47 | Local | Molino 3 | Silo 6 | 4107 | 0.889 | 0.00028 | -0.00056 | 0.0477 | 0.8333 | 0.2446 | 200 | 270 | J.Salazar | 0.5 | 108 | 2292.5 | 3291.5 | 4173 | 5539 | 2.95 | 0.1617 | 0.033 | 0.0228 | 0.6337 | 0.013 | 0.0321 |  | 0.0035 |  | 0.0989 | 0.2303 | 0.0191 | 662.872 | 0.804076805 | 0.029628646 | 0.179521838 | 0 | 0 | 0 | 0 | 0.804076805 | 0.029628646 | 0.179521838 | 0 | 0 | 0 | 0
2016-11-16 | 11 | 47 | Local | Molino 1 | Silo 8 | 3646 | 0.9099 | 0.00028 | -0.00056 | 0.0477 | 0.8333 | 0.2615 | 235 | 300 | J.Salazar | 0.4985 | 114 | 1315 | 2657 | 3721 | 5252.333333 | 2.95 | 0.1172 | 0.0786 | 0.0417 | 0.4614 | 0.0179 | 0.0272 |  | 0.0043 |  | 0.0255 | 0.28294 | 0.235 | 277.557 | 0.857481526 | 0.032425772 | 0.118894497 | 0 | 0 | 0 | 0 | 0.857481526 | 0.031161167 | 0.111356586 | 0 | 0 | 0 | 0
2016-11-16 | 11 | 47 | Local | Molino 3 | Silo 1 | 3423 | 0.9427 | 0.00028 | -0.00056 | 0.0477 | 0.8333 | 0.2569 | 141 | 195 | J.Salazar | 0.4865 | 110 | 2169.5 | 4223 | 5332.5 | 7088 | 2.95 | 0.1525 | 0.0422 | 0.0252 | 0.6279 | 0.0132 | 0.0353 |  | 0.0035 |  | 0.0481 | 0.2303 | 0.0167 | 1533.183 | 0.569664548 | 0.031522656 | 0 | 0 | 0.399821809 | 0 | 0 | 0.569664548 | 0.031522656 | 0 | 0 | 0.399821809 | 0 | 0
2016-11-17 | 11 | 47 | Local | Molino 1 | Silo 8 | 2420 | 0.8059 | 0.00028 | -0.00056 | 0.0477 | 0.8333 | 0.2338 | 151.36 | 225 | J.Salazar | 0.4959 | 106 | 1217.5 | 2944.5 | 4180.5 | 6194 | 2.95 | 0.1503 | 0.0457 | 0.0315 | 0.6295 | 0.007 | 0.0246 |  | 0.0045 |  | 0.0108 | 0.2961 | 0.0175 | 333.415 | 0.91477588 | 0.038990447 | 0.050987508 | 0 | 0 | 0 | 0 | 0.91477588 | 0.03746982 | 0.0477549 | 0 | 0 | 0 | 0
2016-11-18 | 11 | 47 | Local | Molino 3 | Silo 1 | 3855 | 0.8854 | 0.00028 | -0.00056 | 0.0477 | 0.8333 | 0.2585 | 205 | 270 | J.Salazar | 0.4878 | 107 | 1347 | 2606 | 3801 | 5682.333333 | 2.95 | 0.1153 | 0.0809 | 0.0418 | 0.4636 | 0.0184 | 0.0277 |  | 0.0044 |  | 0.0159 | 0.28952 | 0.2081 | 678.875 | 0.578398085 | 0.029548886 | 0 | 0 | 0.399148591 | 0 | 0 | 0.578398085 | 0.029548886 | 0 | 0 | 0.388052261 | 0 | 0
2016-11-19 | 11 | 47 | Local | Molino 1 | Silo 8 | 4691 | 0.8941 | 0.00028 | -0.00056 | 0.0477 | 0.8333 | 0.2677 | 127 | 180 | N.Cruz | 0.5 | 106 | 1325 | 0 | 3753 | 4892.333333 | 2.95 | 0.1595 | 0.0398 | 0.025 | 0.5955 | 0.014 | 0.0328 |  | 0.0035 |  | 0.1304 | 0.2303 | 0.0633 | 857.911 | 0.624773432 | 0.037299906 | 0.349686623 | 0 | 0.011550149 | 0 | 0 | 0.624773432 | 0.03591981 | 0.328495613 | 0 | 0.011141274 | 0 | 0
2016-11-19 | 11 | 47 | Local | Molino 3 | Silo 6 | 4019 | 0.9045 | 0.00028 | -0.00056 | 0.0477 | 0.8333 | 0.2662 | 243 | 300 | N.Cruz | 0.4919 | 105.5 | 1076.5 | 0 | 2906.666667 | 3876.333333 | 2.95 | 0.1061 | 0.0928 | 0.0489 | 0.4004 | 0.0198 | 0.026 |  | 0.0046 |  | 0.0214 | 0.30268 | 0.3248 | 868.675 | 0.511802458 | 0.029942153 | 0.065502058 | 0 | 0.399869917 | 0 | 0 | 0.511802458 | 0.029942153 | 0.065502058 | 0 | 0.388113741 | 0 | 0
2016-11-20 | 11 | 48 | Local | Molino 1 | Silo 8 | 4227 | 0.9054 | 0.00028 | -0.00056 | 0.0477 | 0.8333 | 0.2646 | 142 | 210 | J.Salazar | 0.5014 | 106 | 1394 | 2483 | 3781.5 | 4870 | 2.95 | 0.1317 | 0.0658 | 0.0362 | 0.4971 | 0.0179 | 0.0302 |  | 0.004 |  | 0.0686 | 0.2632 | 0.1903 | 1471.534 | 0.611355225 | 0.036016837 | 0.122593158 | 0 | 0.25522482 | 0 | 0 | 0.611355225 | 0.034631389 | 0.115123148 | 0 | 0.252187644 | 0 | 0
2016-11-20 | 11 | 48 | Local | Molino 3 | Silo 6 | 3924 | 0.9012 | 0.00028 | -0.00056 | 0.0477 | 0.8333 | 0.2615 | 250 | 300 | J.Salazar | 0.5014 | 111 | 1112.5 | 2088 | 3073.5 | 4643 | 2.95 | 0.1065 | 0.0913 | 0.0474 | 0.4177 | 0.0198 | 0.0244 |  | 0.0046 |  | 0.0237 | 0.30268 | 0.2945 | 853.683 | 0.580625361 | 0.026637522 | 0 | 0 | 0.399772515 | 0 | 0 | 0.580625361 | 0.026637522 | 0 | 0 | 0.399772515 | 0 | 0
2016-11-21 | 11 | 48 | Local | Molino 1 | Silo 8 | 4392 | 0.9006 | 0.00028 | -0.00056 | 0.0477 | 0.8333 | 0.2769 | 153 | 210 | J.Salazar | 0.5054 | 106 | 1001 | 2172.5 | 2900.5 | 4203 | 2.95 | 0.1555 | 0.0381 | 0.0244 | 0.6305 | 0.0142 | 0.0327 |  | 0.0036 |  | 0.0935 | 0.23688 | 0.1877 | 1481.13 | 0.649504095 | 0.03645865 | 0.143809119 | 0 | 0.188657984 | 0 | 0 | 0.649504095 | 0.03536489 | 0.133641814 | 0 | 0.18620543 | 0 | 0
2016-11-22 | 11 | 48 | Local | Molino 1 | Silo 8 | 4457 | 0.895 | 0.00028 | -0.00056 | 0.0477 | 0.8333 | 0.2692 | 145.83 | 210 | A.Mendoza | 0.5081 | 114 | 1002 | 2344.5 | 3072 | 4434.333333 | 2.95 | 0.1442 | 0.0532 | 0.0319 | 0.5327 | 0.0169 | 0.0325 |  | 0.0037 |  | 0.1071 | 0.24346 | 0.1451 | 547.274 | 0.560962151 | 0.036544766 | 0.281394694 | 0 | 0.146127899 | 0 | 0 | 0.560962151 | 0.035302243 | 0.263160318 | 0 | 0.144199011 | 0 | 0
2016-11-23 | 11 | 48 | Local | Molino 1 | Silo 1 | 4193 | 0.8734 | 0.00028 | -0.00056 | 0.0477 | 0.8333 | 0.2585 | 109 | 150 | J.Salazar | 0.5 | 106 | 1291 | 2732.5 | 3928 | 5121.333333 | 2.95 | 0.1451 | 0.0515 | 0.0292 | 0.5518 | 0.0153 | 0.0315 |  | 0.0037 |  | 0.0853 | 0.24346 | 0.1101 | 663.329 | 0.586435992 | 0.036181141 | 0.281549578 | 0 | 0.1173475 | 0 | 0 | 0.586435992 | 0.034893092 | 0.265782802 | 0 | 0.115798513 | 0 | 0
2016-11-24 | 11 | 48 | Local | Molino 1 | Silo 8 | 4599 | 0.8974 | 0.00028 | -0.00056 | 0.0477 | 0.8333 | 0.2738 | 139 | 195 | J.Salazar | 0.5054 | 105 | 1061 | 2271.5 | 3075.5 | 4218.666667 | 2.95 | 0.1395 | 0.0583 | 0.0322 | 0.5227 | 0.0181 | 0.0302 |  | 0.0037 |  | 0.1093 | 0.24346 | 0.1749 | 1713.128 | 0.586508422 | 0.036191108 | 0.211542862 | 0 | 0.187578511 | 0 | 0 | 0.586508422 | 0.034803782 | 0.198236816 | 0 | 0.185327569 | 0 | 0
2016-11-24 | 11 | 48 | Local | Molino 3 | Silo 1 | 3780 | 0.9011 | 0.00028 | -0.00056 | 0.0477 | 0.8333 | 0.2615 | 276 | 330 | J.Salazar | 0.5027 | 114 | 1143.5 | 2412 | 3580.5 | 4631.666667 | 2.95 | 0.1126 | 0.0834 | 0.0431 | 0.4414 | 0.0193 | 0.0264 |  | 0.0044 |  | 0.0242 | 0.28952 | 0.2502 | 675.561 | 0.611343757 | 0.032032637 | 0 | 0 | 0.364334235 | 0 | 0 | 0.611343757 | 0.032032637 | 0 | 0 | 0.364334235 | 0 | 0
2016-11-25 | 11 | 48 | Local | Molino 1 | Silo 1 | 4676 | 0.9112 | 0.00028 | -0.00056 | 0.0477 | 0.8333 | 0.2723 | 140 | 195 | J.Salazar | 0.5081 | 105 | 1149.5 | 2107.5 | 3182.5 | 4627.333333 | 2.95 | 0.142 | 0.0564 | 0.0323 | 0.509 | 0.0167 | 0.0281 |  | 0.0036 |  | 0.1055 | 0.23688 | 0.178 | 1717.772 | 0.564191872 | 0.036093265 | 0.221798935 | 0 | 0.197989023 | 0 | 0 | 0.564191872 | 0.034757814 | 0.209001136 | 0 | 0.197989023 | 0 | 0
2016-11-26 | 11 | 48 | Local | Molino 1 | Silo 1 | 4489 | 0.9083 | 0.00028 | -0.00056 | 0.0477 | 0.8333 | 0.26 | 99 | 180 | J.Acevedo | 0.5108 | 109.5 | 922.5 | 1891.5 | 2955.5 | 4112 | 2.95 | 0.1398 | 0.0589 | 0.0323 | 0.516 | 0.0171 | 0.0326 |  | 0.0039 |  | 0.1063 | 0.25662 | 0.1618 | 1735.186 | 0.600101661 | 0.036307347 | 0.189605034 | 0 | 0.193064605 | 0 | 0 | 0.600101661 | 0.03449198 | 0.178133929 | 0 | 0.190767136 | 0 | 0
2016-11-27 | 11 | 49 | Local | Molino 1 | Silo 7 | 4260 | 0.8994 | 0.00028 | -0.00056 | 0.0477 | 0.8333 | 0.2723 | 181 | 195 | J.Salazar | 0.5081 | 109 | 1019 | 2040 | 2093 | 4374 | 2.95 | 0.1444 | 0.0551 | 0.03 | 0.5418 | 0.0171 | 0.0314 |  | 0.0037 |  | 0.0942 | 0.24346 | 0.1191 | 1693.338 | 0.548343568 | 0.036614072 | 0 | 0 | 0.186342006 | 0 | 0.236160766 | 0.548343568 | 0.034929825 | 0 | 0 | 0.184031365 | 0 | 0.236160766
2016-11-28 | 11 | 49 | Local | Molino 1 | Silo 6 | 4243 | 0.9109 | 0.00028 | -0.00056 | 0.0477 | 0.8333 | 0.2738 | 128 | 210 | J.Salazar | 0.5081 | 111 | 1030 | 2141.5 | 3237.5 | 4441 | 2.95 | 0.1426 | 0.0567 | 0.0318 | 0.527 | 0.0166 | 0.0322 |  | 0.004 |  | 0.1086 | 0.2632 | 0.1629 | 1228.742 | 0.586017244 | 0.035808982 | 0 | 0 | 0.195602494 | 0 | 0.190210801 | 0.586017244 | 0.034233387 | 0 | 0 | 0.193607349 | 0 | 0.190210801
2016-11-29 | 11 | 49 | Local | Molino 1 | Silo 1 | 4294 | 0.9191 | 0.00028 | -0.00056 | 0.0477 | 0.8333 | 0.2616 | 105 | 165 | A.Mendoza | 0.5108 | 111 | 1299 | 2794 | 3694.5 | 5124 | 2.95 | 0.1607 | 0.0376 | 0.0238 | 0.6189 | 0.0155 | 0.0333 |  | 0.0036 |  | 0.1075 | 0.23688 | 0.0359 | 865.778 | 0.624250096 | 0.038116007 | 0 | 0 | 0.035837131 | 0 | 0.304928053 | 0.624250096 | 0.036095858 | 0 | 0 | 0.034801438 | 0 | 0.304928053
2016-11-29 | 11 | 49 | Local | Molino 3 | Silo 6 | 4176 | 0.8772 | 0.00028 | -0.00056 | 0.0477 | 0.8333 | 0.2523 | 259 | 315 | A.Mendoza | 0.5 | 109 | 1132 | 2445 | 3294 | 5074 | 2.95 | 0.1125 | 0.0839 | 0.0434 | 0.4377 | 0.0199 | 0.0269 |  | 0.0045 |  | 0.0285 | 0.2961 | 0.2712 | 429.314 | 0.617263821 | 0.028044741 | 0 | 0 | 0.365506366 | 0 | 0 | 0.617263821 | 0.028044741 | 0 | 0 | 0.365506366 | 0 | 0
2016-11-30 | 11 | 49 | Local | Molino 1 | Silo 1 | 4376 | 0.9112 | 0.00028 | -0.00056 | 0.0477 | 0.8333 | 0.2692 | 130 | 210 | J.Salazar | 0.5054 | 108 | 1012.5 | 2376.5 | 3397 | 4719.666667 | 2.95 | 0.1382 | 0.0604 | 0.0326 | 0.516 | 0.0174 | 0.031 |  | 0.0039 |  | 0.0967 | 0.25662 | 0.1646 | 1743.053 | 0.5994855 | 0.036143479 | 0.069131575 | 0 | 0.191489301 | 0 | 0.116106624 | 0.5994855 | 0.034444736 | 0.064409889 | 0 | 0.186376536 | 0 | 0.116106624
2016-12-01 | 12 | 49 | Local | Molino 1 | Silo 1 | 4277 | 0.9181 | -0.00016 | 0.0001 | 0.0686 | 0.6154 | 0.2615 | 114 | 180 | J.Salazar | 0.5027 | 106 | 1022.5 | 3176.5 | 3344.5 | 4598 | 2.95 | 0.1384 | 0.0598 | 0.0326 | 0.5128 | 0.0179 | 0.0316 |  | 0.0038 |  | 0.0979 | 0.25004 | 0.1657 | 787.297 | 0.592292362 | 0.035564723 | 0.198146316 | 0 | 0.193798528 | 0 | 0 | 0.592292362 | 0.033960754 | 0.185762171 | 0 | 0.187984573 | 0 | 0
2016-12-03 | 12 | 49 | Local | Molino 1 | Silo 1 | 4327 | 0.8971 | -0.00016 | 0.0001 | 0.0686 | 0.6154 | 0.2785 | 151 | 210 | H.Guerra | 0.5041 | 107 | 968.5 | 2070.5 | 3000.5 | 4534 | 2.95 | 0.1416 | 0.0562 | 0.032 | 0.5193 | 0.0165 | 0.0307 |  | 0.0037 |  | 0.1047 | 0.24346 | 0.1642 | 1570.388 | 0.527258232 | 0.036296762 | 0.274454466 | 0 | 0.187223158 | 0 | 0 | 0.527258232 | 0.034405701 | 0.256916826 | 0 | 0.18263619 | 0 | 0
2016-12-04 | 12 | 50 | Local | Molino 1 | Silo 1 | 4505 | 0.9027 | -0.00016 | 0.0001 | 0.0686 | 0.6154 | 0.2738 | 157 | 210 | J.Salazar | 0.504 | 108 | 1070.5 | 2194.5 | 3436 | 6281.333333 | 2.95 | 0.14 | 0.0588 | 0.0325 | 0.523 | 0.0168 | 0.0317 |  | 0.0039 |  | 0.0998 | 0.25662 | 0.1697 | 853.477 | 0.603835839 | 0.03632201 | 0.182781727 | 0 | 0.195550671 | 0 | 0 | 0.603835839 | 0.035043475 | 0.171632042 | 0 | 0.192734741 | 0 | 0
2016-12-05 | 12 | 50 | Local | Molino 1 | Silo 1 | 4425 | 0.8949 | -0.00016 | 0.0001 | 0.0686 | 0.6154 | 0.2708 | 138.75 | 210 | J.Salazar | 0.5 | 105 | 1122 | 2215 | 3250.5 | 4848.666667 | 2.95 | 0.1451 | 0.0526 | 0.0298 | 0.5433 | 0.0161 | 0.034 |  | 0.0038 |  | 0.0993 | 0.25004 | 0.1189 | 1268.177 | 0.579638331 | 0.036272539 | 0.244445373 | 0 | 0.159305838 | 0 | 0 | 0.579638331 | 0.034749093 | 0.231245323 | 0 | 0.157394168 | 0 | 0
2016-12-06 | 12 | 50 | Local | Molino 1 | Silo 6 | 4645 | 0.9146 | -0.00016 | 0.0001 | 0.0686 | 0.6154 | 0.2662 | 126.56 | 195 | J.Salazar | 0.5041 | 105 | 1113 | 2229 | 3212.5 | 4572.333333 | 2.95 | 0.1419 | 0.0568 | 0.0321 | 0.5269 | 0.0172 | 0.0309 |  | 0.0039 |  | 0.1074 | 0.25662 | 0.1576 | 1263.56 | 0.521542309 | 0.036405078 | 0.273038083 | 0 | 0.194606509 | 0 | 0 | 0.521542309 | 0.034621229 | 0.255263304 | 0 | 0.191200895 | 0 | 0
2016-12-08 | 12 | 50 | Local | Molino 1 | Silo 6 | 4767 | 0.9074 | -0.00016 | 0.0001 | 0.0686 | 0.6154 | 0.2692 | 126.67 | 195 | J.Salazar | 0.5041 | 108 | 1193.5 | 2237.5 | 3453 | 4838.666667 | 2.95 | 0.1402 | 0.058 | 0.0323 | 0.5279 | 0.0164 | 0.0318 |  | 0.0038 |  | 0.0982 | 0.25004 | 0.1544 | 1712.179 | 0.522141669 | 0.036211167 | 0.270999703 | 0 | 0.195313691 | 0 | 0 | 0.522141669 | 0.034943776 | 0.253655722 | 0 | 0.195313691 | 0 | 0
2016-12-10 | 12 | 50 | Local | Molino 1 | Silo 6 | 5057 | 0.905 | -0.00016 | 0.0001 | 0.0686 | 0.6154 | 0.2692 | 122 | 180 | J.Salazar | 0.5041 | 107 | 989 | 2098.5 | 0 | 4326.666667 | 2.95 | 0.1408 | 0.0576 | 0.0328 | 0.5198 | 0.0164 | 0.032 |  | 0.0038 |  | 0.1037 | 0.25004 | 0.1556 | 1694.516 | 0.523453305 | 0.03599848 | 0.273234363 | 0 | 0.190808467 | 0 | 0 | 0.523453305 | 0.034594539 | 0.257058889 | 0 | 0.187469319 | 0 | 0
2016-12-11 | 12 | 51 | Local | Molino 1 | Silo 1 | 4473 | 0.9002 | -0.00016 | 0.0001 | 0.0686 | 0.6154 | 0.2692 | 113 | 180 | H.Guerra | 0.5027 | 109 | 1122.5 | 2297 | 3428 | 5282.666667 | 2.95 | 0.1583 | 0.0396 | 0.0248 | 0.601 | 0.0144 | 0.0372 |  | 0.0036 |  | 0.1236 | 0.23688 | 0.0837 | 1394.938 | 0.612213589 | 0.037277642 | 0.339800048 | 0 | 0.035320566 | 0 | 0 | 0.612213589 | 0.035711981 | 0.317848965 | 0 | 0.034041962 | 0 | 0
2016-12-15 | 12 | 51 | Local | Molino 1 | Silo 8 | 4568 | 0.9019 | -0.00016 | 0.0001 | 0.0686 | 0.6154 | 0.2692 | 122 | 195 | J.Salazar | 0.5027 | 105 | 1322.5 | 2429.5 | 3590 | 4855 | 2.95 | 0.1471 | 0.0528 | 0.0299 | 0.5633 | 0.015 | 0.0338 |  | 0.0037 |  | 0.0812 | 0.24346 | 0.1373 | 574.269 | 0.560712837 | 0.034826884 | 0.431853365 | 0 | 0.014486243 | 0 | 0 | 0.560712837 | 0.033991039 | 0.391259149 | 0 | 0.014144367 | 0 | 0
2016-12-17 | 12 | 51 | Local | Molino 1 | Silo 8 | 4691 | 0.9143 | -0.00016 | 0.0001 | 0.0686 | 0.6154 | 0.2692 | 118 | 195 | J.Salazar | 0.5068 | 105 | 1058 | 2207 | 3148 | 4745.333333 | 2.95 | 0.1411 | 0.058 | 0.0331 | 0.5186 | 0.0163 | 0.0322 |  | 0.0036 |  | 0.107 | 0.23688 | 0.1655 | 1416.227 | 0.574060514 | 0.035305075 | 0.242192812 | 0 | 0.173657189 | 0 | 0 | 0.574060514 | 0.033928177 | 0.22373772 | 0 | 0.16992356 | 0 | 0
2016-12-19 | 12 | 52 | Local | Molino 1 | Silo 8 | 4645 | 0.9335 | -0.00016 | 0.0001 | 0.0686 | 0.6154 | 0.2692 | 139 | 195 | J.Salazar | 0.5095 | 106 | 1042 | 2483.5 | 3416.5 | 4926.666667 | 2.95 | 0.1396 | 0.0597 | 0.0331 | 0.5234 | 0.0174 | 0.0305 |  | 0.0039 |  | 0.0989 | 0.25662 | 0.1684 | 739.957 | 0.581114849 | 0.03662375 | 0.239203089 | 0 | 0.167219176 | 0 | 0 | 0.581114849 | 0.035012305 | 0.221836945 | 0 | 0.164644001 | 0 | 0
2016-12-20 | 12 | 52 | Local | Molino 1 | Silo 8 | 4722 | 0.8934 | -0.00016 | 0.0001 | 0.0686 | 0.6154 | 0.2692 | 128 | 180 | A.Mendoza | 0.5095 | 105 | 884 | 2161.5 | 2844 | 4412 | 2.95 | 0.1687 | 0.0287 | 0.0307 | 0.5113 | 0.013 | 0.0323 |  | 0.0033 |  | 0.1084 | 0.21714 | 0.1309 | 785.831 | 0.523013218 | 0.036903609 | 0 | 0 | 0.188760688 | 0 | 0.258465243 | 0.523013218 | 0.035611983 | 0 | 0 | 0.186457807 | 0 | 0.258465243
2016-12-21 | 12 | 52 | Local | Molino 1 | Silo 8 | 4722 | 0.8986 | -0.00016 | 0.0001 | 0.0686 | 0.6154 | 0.2692 | 118 | 195 | J.Salazar | 0.5135 | 112 | 1007.5 | 2170.5 | 2851.5 | 4369.5 | 2.95 | 0.1667 | 0.0307 | 0.0317 | 0.51 | 0.013 | 0.0303 |  | 0.0035 |  | 0.1084 | 0.2303 | 0.1729 | 1508.88 | 0.526218122 | 0.036450877 | 0 | 0 | 0.182353799 | 0 | 0.25614363 | 0.526218122 | 0.035284449 | 0 | 0 | 0.179837316 | 0 | 0.25614363
2016-12-22 | 12 | 52 | Local | Molino 1 | Silo 6 | 4707 | 0.9036 | -0.00016 | 0.0001 | 0.0686 | 0.6154 | 0.2692 | 132 | 180 | J.Salazar | 0.5095 | 109 | 783.5 | 2052 | 2874.5 | 4159.333333 | 2.95 | 0.1665 | 0.0308 | 0.0324 | 0.5073 | 0.0037 | 0.0309 |  | 0.0034 |  | 0.1062 | 0.22372 | 0.1492 | 1716.11 | 0.522693767 | 0.03612822 | 0 | 0 | 0.193678727 | 0 | 0.25517595 | 0.522693767 | 0.034455484 | 0 | 0 | 0.190676707 | 0 | 0.25517595
2016-12-23 | 12 | 52 | Local | Molino 1 | Silo 6 | 4841 | 0.8859 | -0.00016 | 0.0001 | 0.0686 | 0.6154 | 0.2692 | 144 | 210 | J.Salazar | 0.5095 | 109 | 960 | 2083.5 | 2973 | 4424.333333 | 2.95 | 0.165 | 0.0319 | 0.0329 | 0.5023 | 0.0039 | 0.0309 |  | 0.0034 |  | 0.1058 | 0.22372 | 0.1811 | 1279.207 | 0.584737263 | 0.035178044 | 0.232956824 | 0 | 0.168011119 | 0 | 0 | 0.584737263 | 0.033946812 | 0.218513501 | 0 | 0.165390146 | 0 | 0
2016-12-24 | 12 | 52 | Local | Molino 3 | Silo 6 | 4826 | 0.9152 | -0.00016 | 0.0001 | 0.0686 | 0.6154 | 0.2538 | 190 | 255 | H.Guerra | 0.5068 | 106 | 1009.5 | 2086.5 | 3142.5 | 4641.666667 | 2.95 | 0.1632 | 0.0322 | 0.0329 | 0.4951 | 0.0041 | 0.0305 |  | 0.0035 |  | 0.0967 | 0.2303 | 0.1719 | 811.778 | 0.561729931 | 0.036955917 | 0.248343759 | 0 | 0.165562506 | 0 | 0 | 0.561729931 | 0.036955917 | 0.248343759 | 0 | 0.16369165 | 0 | 0
2016-12-25 | 12 | 53 | Local | Molino 1 | Silo 6 | 3646 | 0.9012 | -0.00016 | 0.0001 | 0.0686 | 0.6154 | 0.2692 | 160 | 225 | J.Salazar | 0.5068 | 105 | 937 | 1919 | 3121.5 | 4654 | 2.95 | 0.1653 | 0.0318 | 0.0321 | 0.5061 | 0.0036 | 0.0298 |  | 0.0034 |  | 0.1066 | 0.22372 | 0.1487 | 1300.103 | 0.555340615 | 0.036150982 | 0.299976233 | 0 | 0.124899335 | 0 | 0 | 0.555340615 | 0.035174905 | 0.288457145 | 0 | 0.120527858 | 0 | 0
2016-12-26 | 12 | 53 | Local | Molino 1 | Silo 8 | 4615 | 0.8913 | -0.00016 | 0.0001 | 0.0686 | 0.6154 | 0.2692 | 145 | 195 | J.Salazar | 0.5108 | 111 | 785 | 1967.5 | 3134.5 | 4194.333333 | 2.95 | 0.1665 | 0.0306 | 0.0321 | 0.5097 | 0.0043 | 0.0316 |  | 0.0034 |  | 0.1056 | 0.22372 | 0.1611 | 614.087 | 0.517841934 | 0.035825543 | 0.271948437 | 0 | 0.193663113 | 0 | 0 | 0.517841934 | 0.034679125 | 0.259819537 | 0 | 0.191377888 | 0 | 0
2016-12-27 | 12 | 53 | Local | Molino 1 | Silo 8 | 4958 | 0.9106 | -0.00016 | 0.0001 | 0.0686 | 0.6154 | 0.2692 | 142.5 | 210 | J.Salazar | 0.5068 | 109 | 1024.5 | 1916 | 3212.5 | 4306 | 2.95 | 0.1658 | 0.0315 | 0.0327 | 0.5022 | 0.0043 | 0.0305 |  | 0.0034 |  | 0.1047 | 0.22372 | 0.1549 | 1085.833 | 0.528626409 | 0.035917125 | 0.277206532 | 0 | 0.183002359 | 0 | 0 | 0.528626409 | 0.034440932 | 0.259603917 | 0 | 0.180659928 | 0 | 0
2016-12-28 | 12 | 53 | Local | Molino 1 | Silo 6 | 4944 | 0.902 | -0.00016 | 0.0001 | 0.0686 | 0.6154 | 0.2692 | 126 | 195 | J.Salazar | 0.5095 | 109 | 984.5 | 2339.5 | 2994 | 4047.666667 | 2.95 | 0.1663 | 0.0317 | 0.0326 | 0.5055 | 0.0037 | 0.0305 |  | 0.0034 |  | 0.1093 | 0.22372 | 0.1607 | 1455.684 | 0.518656522 | 0.036409001 | 0.270663138 | 0 | 0.195255289 | 0 | 0 | 0.518656522 | 0.034970845 | 0.257170581 | 0 | 0.192287409 | 0 | 0
2016-12-29 | 12 | 53 | Local | Molino 1 | Silo 6 | 4630 | 0.8764 | -0.00016 | 0.0001 | 0.0686 | 0.6154 | 0.2692 | 120 | 180 | H.Guerra | 0.5068 | 106 | 773 | 2227.5 | 3199.5 | 4471 | 2.95 | 0.166 | 0.0313 | 0.0332 | 0.5097 | 0.0034 | 0.0307 |  | 0.0035 |  | 0.0972 | 0.2303 | 0.1349 | 1359.926 | 0.519881229 | 0.036031372 | 0.270602959 | 0 | 0.195676824 | 0 | 0 | 0.519881229 | 0.034518055 | 0.255990399 | 0 | 0.193250431 | 0 | 0
2017-01-02 | 1 | 1 | Internacional | Molino 1 | Silo 6 | 3317 | 0.9048 | -0.00018 | -5e-05 | 0.0641 | 0.8571 | 0.2738 | 146 | 210 | J.Salazar | 0.507 | 107 | 1121 | 2445 | 3692.5 | 5262.666667 | 2.9 | 0.1661 | 0.031 | 0.0329 | 0.5178 | 0.0034 | 0.0308 |  | 0.0034 |  | 0.0934 | 0.22372 | 0.144 | 1457.59 | 0.529641394 | 0.037047455 | 0.240787876 | 0.175451259 | 0 | 0 | 0.032931071 | 0.529641394 | 0.035491462 | 0.226485076 | 0.172573858 | 0 | 0 | 0.032931071 | 0
2017-01-03 | 1 | 1 | Internacional | Molino 1 | Silo 6 | 4583 | 0.9071 | -0.00018 | -5e-05 | 0.0641 | 0.8571 | 0.2708 | 153.75 | 210 | A.Mendoza | 0.5068 | 110 | 1097 | 2528.5 | 3522.5 | 5302.333333 | 2.9 | 0.1761 | 0.0233 | 0.0257 | 0.5669 | 0.0035 | 0.0354 |  | 0.0032 |  | 0.1233 | 0.21056 | 0.0841 | 740.418 | 0.579402446 | 0.036465888 | 0.255882488 | 0.08788144 | 0 | 0 | 0.056751727 | 0.579402446 | 0.035204168 | 0.240759833 | 0.086642312 | 0 | 0 | 0.056751727 | 0
2017-01-06 | 1 | 1 | Internacional | Molino 1 | Silo 6 | 4343 | 0.8913 | -0.00018 | -5e-05 | 0.0641 | 0.8571 | 0.2646 | 145 | 210 | J.Salazar | 0.5027 | 108 | 860.5 | 2144 | 3088.5 | 4581 | 2.9 | 0.1666 | 0.0306 | 0.031 | 0.5163 | 0.0039 | 0.032 |  | 0.0034 |  | 0.0992 | 0.22372 | 0.0928 | 854.924 | 0.524023188 | 0.036260533 | 0.123835569 | 0.184867895 | 0 | 0 | 0.140363354 | 0.524023188 | 0.034773851 | 0.11597201 | 0.182612506 | 0 | 0 | 0.140363354 | 0
2017-01-08 | 1 | 2 | Internacional | Molino 1 | Silo 6 | 4599 | 0.8941 | -0.00018 | -5e-05 | 0.0641 | 0.8571 | 0.2631 | 141 | 210 | J.Salazar | 0.5027 | 105 | 774.5 | 1932 | 3135 | 4485 | 2.9 | 0.1646 | 0.0327 | 0.0332 | 0.4954 | 0.0047 | 0.0316 |  | 0.0034 |  | 0.1049 | 0.22372 | 0.1708 | 1251.477 | 0.52577874 | 0.036756568 | 0.274875207 | 0.182418854 | 0 | 0 | 0 | 0.52577874 | 0.036168463 | 0.255633943 | 0.178733993 | 0 | 0 | 0 | 0
2017-01-09 | 1 | 2 | Internacional | Molino 1 | Silo 6 | 5044 | 0.9184 | -0.00018 | -5e-05 | 0.0641 | 0.8571 | 0.2631 | 108 | 180 | J.Salazar | 0.5054 | 105 | 778 | 2045 | 3104.5 | 4568 | 2.9 | 0.1648 | 0.0328 | 0.033 | 0.5002 | 0.0039 | 0.0331 |  | 0.0035 |  | 0.1068 | 0.2303 | 0.1732 | 879.924 | 0.523908883 | 0.036366777 | 0.272750828 | 0.184665948 | 0 | 0 | 0 | 0.523908883 | 0.035639442 | 0.255785727 | 0.181859026 | 0 | 0 | 0 | 0
2017-01-10 | 1 | 2 | Internacional | Molino 1 | Silo 6 | 4661 | 0.9124 | -0.00018 | -5e-05 | 0.0641 | 0.8571 | 0.2662 | 138 | 180 | J.Salazar | 0.5068 | 110 | 785.5 | 2031 | 3172 | 4502.333333 | 2.9 | 0.1671 | 0.0305 | 0.0305 | 0.5261 | 0.0035 | 0.0331 |  | 0.0033 |  | 0.1045 | 0.21714 | 0.1541 | 729.829 | 0.526150646 | 0.035624783 | 0.196798154 | 0.179792801 | 0 | 0 | 0.073989935 | 0.526150646 | 0.034841038 | 0.185226423 | 0.177383577 | 0 | 0 | 0.073989935 | 0
2017-01-11 | 1 | 2 | Internacional | Molino 1 | Silo 6 | 4752 | 0.9094 | -0.00018 | -5e-05 | 0.0641 | 0.8571 | 0.2692 | 158 | 210 | N.Cruz | 0.5068 | 106 | 645.5 | 1759 | 2964.5 | 4321 | 2.9 | 0.1668 | 0.031 | 0.0323 | 0.503 | 0.004 | 0.032 |  | 0.0035 |  | 0.1099 | 0.2303 | 0.1588 | 1066.272 | 0.533634945 | 0.037044957 | 0.234536779 | 0.168164408 | 0 | 0 | 0.045016656 | 0.533634945 | 0.036378147 | 0.216805798 | 0.153063244 | 0 | 0 | 0.045016656 | 1066.272 | Ensayo NC: analista físico en entrenamiento ( nestor cruz , se repite análisis)
2017-01-12 | 1 | 2 | Internacional | Molino 1 | Silo 6 | 4944 | 0.9034 | -0.00018 | -5e-05 | 0.0641 | 0.8571 | 0.2662 | 141 | 195 | J.Salazar | 0.5027 | 109 | 725 | 2313 | 3112.5 | 4256 | 2.9 | 0.1653 | 0.032 | 0.033 | 0.4956 | 0.0042 | 0.0308 |  | 0.0035 |  | 0.1137 | 0.2303 | 0.1685 | 799.898 | 0.551320293 | 0.036254622 | 0.260033154 | 0.170002925 | 0 | 0 | 0 | 0.551320293 | 0.035467897 | 0.243209009 | 0.167520883 | 0 | 0 | 0 | 0
2017-01-13 | 1 | 2 | Internacional | Molino 1 | Silo 6 | 4210 | 0.9132 | -0.00018 | -5e-05 | 0.0641 | 0.8571 | 0.2662 | 106 | 180 | J.Salazar | 0.4973 | 108 | 1132 | 2663.5 | 3923.5 | 5765.333333 | 2.9 | 0.1692 | 0.0286 | 0.0291 | 0.5484 | 0.0035 | 0.0337 |  | 0.0036 |  | 0.0834 | 0.23688 | 0.0895 | 376.838 | 0.705873611 | 0.034497583 | 0.169834252 | 0.104554212 | 0 | 0 | 0 | 0.705873611 | 0.033359162 | 0.156213545 | 0.102985898 | 0 | 0 | 0 | 0
2017-01-13 | 1 | 2 | Internacional | Molino 1 | Silo 6 | 4072 | 0.9045 | -0.00018 | -5e-05 | 0.0641 | 0.8571 | 0.2662 | 136 | 195 | J.Salazar | 0.5 | 106 | 1191.5 | 3383.5 | 4431.5 | 5869.333333 | 2.9 | 0.1656 | 0.0318 | 0.0367 | 0.5349 | 0.002 | 0.0215 |  | 0.0042 |  | 0.0707 | 0.27636 | 0.118 | 376.838 | 0.705873611 | 0.034497583 | 0.169834252 | 0.104554212 | 0 | 0 | 0 | 0.705873611 | 0.033359162 | 0.156213545 | 0.102985898 | 0 | 0 | 0 | 0 | GU con Clinker Cartagena, 15% Pz y 15% Caliza
2017-01-15 | 1 | 3 | Internacional | Molino 3 | Silo 6 | 4797 | 0.887 | -0.00018 | -5e-05 | 0.0641 | 0.8571 | 0.2585 | 234 | 300 | H.Guerra | 0.5095 | 106 | 955.5 | 1962 | 2957 | 4001.666667 | 2.9 | 0.1627 | 0.0341 | 0.0348 | 0.4927 | 0.0046 | 0.0265 |  | 0.0037 |  | 0.0897 | 0.24346 | 0.1944 | 1864.19 | 0.578803663 | 0.028527135 | 0.225835349 | 0.179557878 | 0 | 0 | 0 | 0.578803663 | 0.027614267 | 0.214024161 | 0.179557878 | 0 | 0 | 0 | 1864.19
2017-01-16 | 1 | 3 | Local | Molino 3 | Silo 6 | 4856 | 0.8841 | -0.00018 | -5e-05 | 0.0641 | 0.8571 | 0.2538 | 189 | 240 | H.Guerra | 0.5108 | 110 | 1034.5 | 2211.5 | 3209 | 4734.666667 | 2.9 | 0.1579 | 0.0372 | 0.0365 | 0.4725 | 0.0048 | 0.0266 |  | 0.0036 |  | 0.0791 | 0.23688 | 0.2094 | 553.894 | 0.574117069 | 0.032027789 | 0.223616793 | 0.182959194 | 0 | 0 | 0 | 0.574117069 | 0.031002899 | 0.211921635 | 0.182959194 | 0 | 0 | 0 | 0
2017-01-17 | 1 | 3 | Local | Molino 3 | Silo 6 | 5197 | 0.877 | -0.00018 | -5e-05 | 0.0641 | 0.8571 | 0.2615 | 175 | 270 | H.Guerra | 0.5054 | 106 | 1031.5 | 2132.5 | 3101 | 0 | 2.9 | 0.1655 | 0.0315 | 0.0328 | 0.506 | 0.0042 | 0.0256 |  | 0.0035 |  | 0.1 | 0.2303 | 0.1697 | 1225.488 | 0.559777003 | 0.028780372 | 0.256403979 | 0.170935986 | 0 | 0 | 0 | 0.559777003 | 0.028780372 | 0.240506933 | 0.170935986 | 0 | 0 | 0 | 0
2017-01-18 | 1 | 3 | Local | Molino 1 | Silo 8 | 4929 | 0.8776 | -0.00018 | -5e-05 | 0.0641 | 0.8571 | 0.2677 | 136 | 210 | H.Guerra | 0.5081 | 106 | 826.5 | 1821 | 2533 | 0 | 2.9 | 0.1659 | 0.0311 | 0.0327 | 0.502 | 0.0042 | 0.0322 |  | 0.0035 |  | 0.1093 | 0.2303 | 0.1625 | 844.572 | 0.533998286 | 0.036704982 | 0.267591159 | 0.177604751 | 0 | 0 | 0 | 0.533998286 | 0.035897472 | 0.252499017 | 0.177604751 | 0 | 0 | 0 | 844.572
2017-01-18 | 1 | 3 | Local | Molino 3 | Silo 6 | 5029 | 0.8907 | -0.00018 | -5e-05 | 0.0641 | 0.8571 | 0.2615 | 218 | 270 | H.Guerra | 0.5108 | 106 | 1072.5 | 2022 | 3069 | 0 | 2.9 | 0.1672 | 0.0301 | 0.0314 | 0.5138 | 0.0041 | 0.0265 |  | 0.0035 |  | 0.1054 | 0.2303 | 0.147 | 1802.036 | 0.566026428 | 0.030953877 | 0.260238974 | 0.108444004 | 0 | 0.065048645 | 0 | 0.566026428 | 0.03058243 | 0.237598183 | 0.10074448 | 0 | 0.065048645 | 0 | 0
2017-01-19 | 1 | 3 | Local | Molino 3 | Silo 8 | 4885 | 0.8783 | -0.00018 | -5e-05 | 0.0641 | 0.8571 | 0.2338 | 178 | 270 | H.Guerra | 0.5108 | 109 | 965 | 2013.5 | 2819.5 | 0 | 2.9 | 0.1625 | 0.0351 | 0.0334 | 0.4895 | 0.005 | 0.0266 |  | 0.0035 |  | 0.0913 | 0.2303 | 0.16 | 754.298 | 0.632376064 | 0.031724862 | 0.208723873 | 0.086981538 | 0 | 0.052167711 | 0 | 0.632376064 | 0.031042778 | 0.197431912 | 0.086981538 | 0 | 0.052167711 | 0 | 754.298
2017-01-20 | 1 | 3 | Local | Molino 3 | Silo 6 | 4944 | 0.8865 | -0.00018 | -5e-05 | 0.0641 | 0.8571 | 0.2585 | 212 | 300 | H.Guerra | 0.5108 | 105 | 1031 | 2123.5 | 3362 | 0 | 2.9 | 0.1692 | 0.0295 | 0.0285 | 0.5293 | 0.0045 | 0.0264 |  | 0.0033 |  | 0.0986 | 0.21714 | 0.1119 | 1831.228 | 0.581030871 | 0.03117034 | 0.256254273 | 0.106758962 | 0 | 0.06407722 | 0 | 0.581030871 | 0.030188475 | 0.233268265 | 0.097182683 | 0 | 0.058329494 | 0 | 0
2017-01-22 | 1 | 4 | Local | Molino 3 | Silo 6 | 4722 | 0.8901 | -0.00018 | -5e-05 | 0.0641 | 0.8571 | 0.2553 | 222 | 270 | H.Guerra | 0.5108 | 107 | 781 | 2272 | 3000 | 0 | 2.9 | 0.1702 | 0.0281 | 0.0279 | 0.5361 | 0.0041 | 0.0276 |  | 0.0032 |  | 0.1023 | 0.21056 | 0.1439 | 511.595 | 0.603993393 | 0.031157459 | 0.241010956 | 0.100411458 | 0 | 0.060262512 | 0 | 0.603993393 | 0.030175999 | 0.219392273 | 0.091515003 | 0 | 0.054923254 | 0 | 0
2017-01-23 | 1 | 4 | Local | Molino 3 | Silo 6 | 5114 | 0.8703 | -0.00018 | -5e-05 | 0.0641 | 0.8571 | 0.2585 | 204 | 270 | H.Guerra | 0.5108 | 105 | 832.5 | 2207.5 | 3536.5 | 0 | 2.9 | 0.1694 | 0.0285 | 0.0294 | 0.5279 | 0.0039 | 0.0272 |  | 0.0033 |  | 0.1114 | 0.21714 | 0.1182 | 1192.496 | 0.576941139 | 0.031278931 | 0.258717849 | 0.172478566 | 0 | 0 | 0 | 0.576941139 | 0.030152889 | 0.235743704 | 0.157162469 | 0 | 0 | 0 | 0
2017-01-24 | 1 | 4 | Local | Molino 1 | Silo 6 | 4001 | 0.9304 | -0.00018 | -5e-05 | 0.0641 | 0.8571 | 0.26 | 111 | 180 | H.Guerra | 0.5054 | 108 | 1481.5 | 3085 | 4658.5 | 0 | 2.9 | 0.1726 | 0.0258 | 0.027 | 0.5749 | 0.003 | 0.0327 |  | 0.0036 |  | 0.0776 | 0.23688 | 0.0564 | 383.724 | 0.586358945 | 0.036484557 | 0.239755658 | 0.153756346 | 0 | 0 | 0 | 0.586358945 | 0.035426504 | 0.224459247 | 0.153756346 | 0 | 0 | 0 | 0 | Silos 6 y 8
2017-01-25 | 1 | 4 | Local | Molino 1 | Silo 6 | 3818 | 0.8825 | -0.00018 | -5e-05 | 0.0641 | 0.8571 | 0.2646 | 138 | 195 | H.Guerra | 0.5054 | 109 | 1300.5 | 3022 | 4252.5 | 0 | 2.9 | 0.1691 | 0.0284 | 0.0325 | 0.5516 | 0.0026 | 0.0281 |  | 0.0037 |  | 0.0699 | 0.24346 | 0.0828 | 1310.96 | 0.760511381 | 0.03508879 | 0.131964362 | 0.08166153 | 0 | 0 | 0 | 0.760511381 | 0.034229115 | 0.123597821 | 0.0747203 | 0 | 0 | 0 | 0 | Silos 6 y 9
2017-01-26 | 1 | 4 | Local | Molino 3 | Silo 6 | 5114 | 0.8976 | -0.00018 | -5e-05 | 0.0641 | 0.8571 | 0.26 | 194 | 270 | H.Guerra | 0.5108 | 105 | 761 | 1909.5 | 3201 | 0 | 2.9 | 0.1696 | 0.0293 | 0.0297 | 0.5221 | 0.0033 | 0.0262 |  | 0.0033 |  | 0.1144 | 0.21714 | 0.1309 | 1392.159 | 0.545196346 | 0.029910377 | 0.260789177 | 0.128110367 | 0 | 0.045749085 | 0 | 0.545196346 | 0.026919339 | 0.260789177 | 0.121346139 | 0 | 0.045749085 | 0 | 0
2017-01-27 | 1 | 4 | Local | Molino 1 | Silo 6 | 4376 | 0.9319 | -0.00018 | -5e-05 | 0.0641 | 0.8571 | 0.2708 | 137 | 225 | N.Cruz | 0.5054 | 105 | 966.5 | 2386 | 3603 | 0 | 2.9 | 0.1619 | 0.0348 | 0.0341 | 0.5048 | 0.0045 | 0.0326 |  | 0.0031 |  | 0.0743 | 0.20398 | 0.1502 | 584.871 | 0.543709639 | 0.039324911 | 0.106006282 | 0.249627696 | 0 | 0 | 0.070100928 | 0.543709639 | 0.038341788 | 0.09822012 | 0.249627696 | 0 | 0 | 0.070100928 | 0
2017-01-28 | 1 | 4 | Local | Molino 3 | Silo 1 | 4752 | 0.9275 | -0.00018 | -5e-05 | 0.0641 | 0.8571 | 0.2615 | 165 | 255 | N.Cruz | 0.5108 | 106 | 800 | 2042 | 3309 | 0 | 2.9 | 0.166 | 0.0337 | 0.0317 | 0.5051 | 0.0047 | 0.0279 |  | 0.0033 |  | 0.0984 | 0.21714 | 0.1446 | 1602.112 | 0.543657372 | 0.030628321 | 0.199986018 | 0.172172732 | 0 | 0.072254624 | 0 | 0.543657372 | 0.029885584 | 0.185527029 | 0.172172732 | 0 | 0.0687575 | 0 | 0 | Silos 1 y 6
2017-01-29 | 1 | 5 | Local | Molino 3 | Silo 6 | 4958 | 0.882 | -0.00018 | -5e-05 | 0.0641 | 0.8571 | 0.2615 | 205 | 255 | A.Mendoza | 0.5108 | 105 | 849 | 2041 | 3202 | 0 | 2.9 | 0.1708 | 0.0289 | 0.0283 | 0.5267 | 0.0038 | 0.0259 |  | 0.0032 |  | 0.1085 | 0.21056 | 0.1019 | 1635.645 | 0.558189583 | 0.030948036 | 0.191227314 | 0.172720853 | 0 | 0.060960661 | 0 | 0.558189583 | 0.030019595 | 0.17810912 | 0.172720853 | 0 | 0.060960661 | 0 | 0
2017-01-30 | 1 | 5 | Local | Molino 3 | Silo 3 | 4277 | 0.8722 | -0.00018 | -5e-05 | 0.0641 | 0.8571 | 0.26 | 210 | 285 | H.Guerra | 0.5108 | 110 | 1061.5 | 2381 | 3339.5 | 0 | 2.9 | 0.1672 | 0.0317 | 0.0303 | 0.5212 | 0.0051 | 0.0267 |  | 0.0033 |  | 0.0841 | 0.21714 | 0.117 | 490.478 | 0.605531747 | 0.030276587 | 0.167224626 | 0.083958914 | 0 | 0.125387887 | 0 | 0.605531747 | 0.02936829 | 0.155753016 | 0.083958914 | 0 | 0.125387887 | 0 | 0
2017-01-31 | 1 | 5 | Local | Molino 1 | Silo 6 | 4797 | 0.9603 | -0.00018 | -5e-05 | 0.0641 | 0.8571 | 0.2785 | 121 | 180 | H.Guerra | 0.5054 | 105 | 969 | 2152 | 3431.5 | 0 | 2.9 | 0.1657 | 0.0326 | 0.0334 | 0.504 | 0.004 | 0.0286 |  | 0.0034 |  | 0.106 | 0.22372 | 0.1574 | 1432.486 | 0.384108466 | 0.036300529 | 0.262829794 | 0.172540604 | 0 | 0 | 0.160560033 | 0.384108466 | 0.035380916 | 0.247410446 | 0.169227825 | 0 | 0 | 0.160560033 | 0
2017-01-31 | 1 | 5 | Local | Molino 3 | Silo 3 | 4797 | 0.8921 | -0.00018 | -5e-05 | 0.0641 | 0.8571 | 0.2631 | 216 | 285 | H.Guerra | 0.5081 | 106 | 929.5 | 2505 | 3178.5 | 0 | 2.9 | 0.1651 | 0.0337 | 0.0322 | 0.501 | 0.0049 | 0.026 |  | 0.0032 |  | 0.0926 | 0.21056 | 0.1381 | 1515.264 | 0.549079236 | 0.030740518 | 0.445862899 | 0 | 0 | 0 | 0 | 0.549079236 | 0.029818302 | 0.421102646 | 0 | 0 | 0 | 0 | 0
2017-02-01 | 2 | 5 | Local | Molino 3 | Silo 1 | 5293 | 0.8839 |  |  |  |  | 0.2538 | 192 | 255 | H.Guerra | 0.5108 | 105 | 896 | 1886.5 | 2837.5 | 0 |  | 0.1658 | 0.0333 | 0.0316 | 0.5002 | 0.0051 | 0.0246 |  | 0.0032 |  | 0.1012 | 0.21056 | 0.1423 | 1194.009 | 0.528471728 | 0.03035153 | 0.201238014 | 0.150962011 | 0 | 0.10106289 | 0 | 0.528471728 | 0.029440984 | 0.190062596 | 0.150962011 | 0 | 0.10106289 | 0 | 1194.009 | Silos 1 y 6
2017-02-02 | 2 | 5 | Local | Molino 1 | Silo 1 | 3874 | 0.9466 |  |  |  |  | 0.2708 | 138 | 180 | H.Guerra | 0.4865 | 105 | 1769.5 | 3467 | 4362 | 0 |  | 0.1719 | 0.0255 | 0.0269 | 0.5855 | 0.0025 | 0.0324 |  | 0.0033 |  | 0.0657 | 0.21714 | 0.0695 | 286.304 | 0.537889795 | 0.0384207 | 0.205550743 | 0.174639544 | 0 | 0 | 0.059028166 | 0.537889795 | 0.037114396 | 0.191326632 | 0.174639544 | 0 | 0 | 0.059028166 | 0
2017-02-03 | 2 | 5 | Local | Molino 1 | Silo 1 | 4691 | 0.9208 |  |  |  |  | 0.2738 | 122 | 180 | H.Guerra | 0.5108 | 106 | 1035 | 2231.5 | 3238.5 | 0 |  | 0.1637 | 0.034 | 0.0344 | 0.5026 | 0.0037 | 0.029 |  | 0.0033 |  | 0.1007 | 0.21714 | 0.1614 | 1286.029 | 0.622069953 | 0.035769022 | 0.192064098 | 0.164923186 | 0 | 0 | 0 | 0.622069953 | 0.034540953 | 0.17846596 | 0.161195922 | 0 | 0 | 0 | 0 | Silos 1 y 6
2017-02-04 | 2 | 5 | Local | Molino 3 | Silo 1 | 4875 | 0.8762 |  |  |  |  | 0.26 | 194 | 240 | A.Mendoza | 0.5135 | 105 | 752.5 | 1712 | 2918 | 0 |  | 0.1658 | 0.0337 | 0.0317 | 0.5009 | 0.005 | 0.0254 |  | 0.0032 |  | 0.103 | 0.21056 | 0.1553 | 855.651 | 0.527084056 | 0.030386221 | 0.201858001 | 0.151346752 | 0 | 0.101419855 | 0 | 0.527084056 | 0.029796728 | 0.190352094 | 0.151346752 | 0 | 0.101419855 | 0 | 855.651 | Silos 1 y 6
2017-02-04 | 2 | 5 | Local | Molino 1 | Silo 1 | 4520 | 0.8993 |  |  |  |  | 0.262 | 111 | 180 | H.Guerra | 0.5027 | 109 | 1165 | 2510 | 3494.5 | 0 |  | 0.1688 | 0.0291 | 0.0302 | 0.5497 | 0.003 | 0.031 |  | 0.0033 |  | 0.0718 | 0.21714 | 0.0955 | 451.764 | 0.639714541 | 0.033203177 | 0.17265652 | 0.166965495 | 0 | 0 | 0 | 0.639714541 | 0.032472707 | 0.160846814 | 0.163559399 | 0 | 0 | 0 | 0 | Silos 1 y 6
2017-02-05 | 2 | 6 | Local | Molino 3 | Silo 1 | 4072 | 0.9065 |  |  |  |  | 0.2585 | 205 | 270 | H.Guerra | 0.5108 | 105 | 750 | 1919 | 2917 | 0 |  | 0.1643 | 0.0352 | 0.0323 | 0.5036 | 0.0046 | 0.0259 |  | 0.0032 |  | 0.1001 | 0.21056 | 0.144 | 1529.696 | 0.532131875 | 0.030071334 | 0.199686735 | 0.149742171 | 0 | 0.100333661 | 0 | 0.532131875 | 0.029487951 | 0.188304591 | 0.149742171 | 0 | 0.100333661 | 0 | 0
2017-02-06 | 2 | 6 | Local | Molino 3 | Silo 6 | 5029 | 0.8966 |  |  |  |  | 0.2585 | 208 | 270 | H.Guerra | 0.5135 | 108 | 913.6666667 | 1704 | 2965.5 | 0 |  | 0.1693 | 0.0301 | 0.0301 | 0.5158 | 0.0039 | 0.0258 |  | 0.0031 |  | 0.1076 | 0.20398 | 0.1321 | 1143.712 | 0.546466243 | 0.03060211 | 0.201221986 | 0.169369562 | 0 | 0.063958409 | 0 | 0.546466243 | 0.030051272 | 0.190154777 | 0.169369562 | 0 | 0.063958409 | 0 | 1143.712
2017-02-07 | 2 | 6 | Local | Molino 3 | Silo 6 | 5015 | 0.8893 |  |  |  |  | 0.2615 | 197 | 240 | H.Guerra | 0.5108 | 106 | 654.5 | 1649.5 | 0 | 0 |  | 0.1628 | 0.0346 | 0.0367 | 0.478 | 0.0044 | 0.0284 |  | 0.0034 |  | 0.1015 | 0.22372 | 0.1987 | 1163.138 | 0.54335771 | 0.030091012 | 0.285004875 | 0.157762879 | 0 | 0 | 0 | 0.54335771 | 0.029549374 | 0.269329607 | 0.157762879 | 0 | 0 | 0 | 1163.138
2017-02-09 | 2 | 6 | Local | Molino 1 | Silo 6 | 4826 | 0.9027 |  |  |  |  | 0.2662 | 132 | 180 | H.Guerra | 0.511 | 106 | 876.5 | 1581 | 0 | 0 |  | 0.1601 | 0.0376 | 0.0384 | 0.4601 | 0.0041 | 0.0317 |  | 0.0037 |  | 0.106 | 0.24346 | 0.0214 | 602.263 | 0.576160249 | 0.0398497 | 0.048151721 | 0.199248501 | 0 | 0 | 0.139473951 | 0.576160249 | 0.039132406 | 0.045984894 | 0.199248501 | 0 | 0 | 0.139473951 | 602.263
2017-02-09 | 2 | 6 | Local | Molino 3 | Silo 1 | 5011 | 0.8853 |  |  |  |  | 0.2538 | 178 | 240 | H.Guerra | 0.507 | 108 | 1113 | 2206.5 | 0 | 0 |  | 0.1662 | 0.0316 | 0.0337 | 0.5103 | 0.0036 | 0.0266 |  | 0.0036 |  | 0.091 | 0.23688 | 0.1429 | 1109.056 | 0.538295632 | 0.030656703 | 0.213271467 | 0.188782172 | 0 | 0.049681892 | 0 | 0.538295632 | 0.030043569 | 0.197915921 | 0.184062617 | 0 | 0.049681892 | 0 | 0
2017-02-10 | 2 | 6 | Local | Molino 3 | Silo 1 | 4630 | 0.899 |  |  |  |  | 0.2569 | 196 | 255 | H.Guerra | 0.507 | 105.5 | 923 | 2420 | 0 | 0 |  | 0.1637 | 0.034 | 0.0354 | 0.4964 | 0.0038 | 0.0255 |  | 0.0035 |  | 0.0947 | 0.2303 | 0.1837 | 798.47 | 0.534772753 | 0.030057485 | 0.190639598 | 0.252708305 | 0 | 0 | 0 | 0.534772753 | 0.02927599 | 0.183242782 | 0.252708305 | 0 | 0 | 0 | 0
2017-02-12 | 2 | 7 | Local | Molino 1 | Silo 1 | 4489 | 0.9512 |  |  |  |  | 0.2661 | 117 | 180 | H.Guerra | 0.504 | 108 | 1246.5 | 0 | 0 | 0 |  | 0.161 | 0.036 | 0.036 | 0.4825 | 0.0044 | 0.0304 |  | 0.0038 |  | 0.0933 | 0.25004 | 0.1913 | 775.052 | 0.632215645 | 0.033546136 | 0.075801366 | 0.185793985 | 0 | 0 | 0.077401258 | 0.632215645 | 0.032714192 | 0.071874855 | 0.185793985 | 0 | 0 | 0.077401258 | 0 | SILOS 1Y6
2017-02-12 | 2 | 7 | Local | Molino 3 | Silo 1 | 4841 | 0.876 |  |  |  |  | 0.2538 | 200 | 255 | H.Guerra | 0.5081 | 105 | 1034.5 | 0 | 0 | 0 |  | 0.1614 | 0.0363 | 0.0372 | 0.4771 | 0.0038 | 0.0257 |  | 0.004 |  | 0.0953 | 0.2632 | 0.2095 | 1835.588 | 0.520269254 | 0.035410996 | 0.195370639 | 0.258979684 | 0 | 0 | 0 | 0.520269254 | 0.034543427 | 0.186207756 | 0.258979684 | 0 | 0 | 0 | 0 | SILOS 1Y6
2017-02-13 | 2 | 7 | Local | Molino 3 | Silo 6 | 4676 | 0.9404 |  |  |  |  | 0.2585 | 196.43 | 255 | H.Guerra | 0.5108 | 110 | 0 | 0 | 0 | 0 |  | 0.1655 | 0.0321 | 0.0344 | 0.5011 | 0.0036 | 0.0278 |  | 0.0038 |  | 0.0928 | 0.25004 | 0.1643 | 932.991 | 0.632374803 | 0.035316525 | 0.143184661 | 0.189830341 | 0 | 0 | 0 | 0.632374803 | 0.034610195 | 0.143184661 | 0.189830341 | 0 | 0 | 0 | 0